## Exp. Composite Cylinder
Tasi | 1965 | 1 | GFRP | [90,±8.82,90] | 3 | 0.30226 | 0.90678 | 75.3999 | 170 | 403.2235 | 205.23 | 169.67 | 83.15126 | 61018.6 | 21304.8 | 9583.71 | 0.32 | Clamped/Clamped | 62.3641 | 86858 | 0.7180006 | --- | all | 403.2235 | 0.7180006
Tasi | 1965 | 11 | GFRP | [90,0,90] | 3 | 0.29972 | 0.89916 | 75.6285 | 775 | 8425.615 | 810.51 | 774.95 | 84.11017 | 57778.06 | 25924.29 | 10755.82 | 0.22 | Clamped/Clamped | 72.1057 | 95107 | 0.7581534 | --- |  | 8425.615 | 0.7581534
Tasi | 1965 | 5 | GFRP | [90,0,90] | 3 | 0.29464 | 0.88392 | 75.3999 | 170 | 413.6517 | 205.23 | 169.67 | 85.30172 | 69843.89 | 19098.48 | 10066.35 | 0.41 | Clamped/Clamped | 71.7053 | 86216 | 0.8316937 | --- |  | 413.6517 | 0.8316937
Tasi | 1965 | 12 | GFRP | [90,±2.93,90] | 3 | 0.29464 | 0.88392 | 75.6285 | 775 | 8570.885 | 810.51 | 774.95 | 85.56034 | 58605.43 | 29854.3 | 10617.93 | 0.29 | Clamped/Clamped | 69.8816 | 96776 | 0.7220964 | --- |  | 8570.885 | 0.7220964
Tasi | 1965 | 2 | GFRP | [90,0,90] | 3 | 0.2929467 | 0.87884 | 75.3999 | 170 | 416.0427 | 205.23 | 169.67 | 85.7948 | 59363.86 | 29233.77 | 10273.19 | 0.22 | Clamped/Clamped | 65.8337 | 89725 | 0.7337275 | --- |  | 416.0427 | 0.7337275
Tasi | 1965 | 4 | GFRP | [90,±8.57,90] | 3 | 0.3183467 | 0.95504 | 160.3121 | 361 | 811.9836 | 397 | 361.44 | 167.859 | 62742.29 | 24752.18 | 10135.29 | 0.28 | Clamped/Clamped | 65.9671 | 104373 | 0.6320322 | --- |  | 811.9836 | 0.6320322
Tasi | 1965 | 3 | GFRP | [90,0,90] | 3 | 0.3048 | 0.9144 | 160.3121 | 361 | 848.0717 | 397 | 361.44 | 175.3194 | 67499.67 | 21787.43 | 10480.03 | 0.32 | Clamped/Clamped | 59.7396 | 95869 | 0.6231378 | --- |  | 848.0717 | 0.6231378
Tasi | 1965 | 6a | GFRP | [90,0,90] | 3 | 0.3208867 | 0.96266 | 229.0445 | 350 | 529.9855 | 385.57 | 350.01 | 237.9288 | 60673.86 | 21649.54 | 9445.82 | 0.32 | Clamped/Clamped | 62.4975 | 99403 | 0.6287285 | --- |  | 529.9855 | 0.6287285
Tasi | 1965 | 7 | GFRP | [90,±8.48,90] | 3 | 0.31496 | 0.94488 | 229.0445 | 516 | 1173.609 | 551.94 | 516.38 | 242.4059 | 57433.33 | 22201.12 | 9101.08 | 0.26 | Clamped/Clamped | 40.7902 | 92069 | 0.4430395 | --- |  | 1173.609 | 0.4430395
Tasi | 1965 | 7a | GFRP | [90,±8.48,90] | 3 | 0.3132667 | 0.9398 | 229.0445 | 348 | 536.6905 | 384.05 | 348.49 | 243.7162 | 61225.44 | 22063.22 | 9238.97 | 0.32 | Clamped/Clamped | 77.1767 | 95887 | 0.8048714 | --- |  | 536.6905 | 0.8048714
Tasi | 1965 | 6 | GFRP | [90,0,90] | 3 | 0.3115733 | 0.93472 | 229.0445 | 516 | 1186.366 | 551.94 | 516.38 | 245.0408 | 64397.03 | 20822.17 | 9721.61 | 0.34 | Clamped/Clamped | 41.1461 | 97522 | 0.4219161 | --- |  | 1186.366 | 0.4219161
Tasi | 1965 | 8 | GFRP | [90,0,90] | 3 | 0.3259667 | 0.9779 | 303.1236 | 682 | 1496.84 | 717.55 | 681.99 | 309.974 | 56054.37 | 23028.49 | 10617.93 | 0.26 | Clamped/Clamped | 39.945 | 110056 | 0.3629516 | --- |  | 1496.84 | 0.3629516
Tasi | 1965 | 9 | GFRP | [90,±8.55,90] | 3 | 0.31496 | 0.94488 | 303.1236 | 682 | 1549.148 | 717.55 | 681.99 | 320.8065 | 64948.61 | 21097.96 | 8894.24 | 0.29 | Clamped/Clamped | 66.6344 | 93041 | 0.7161832 | --- |  | 1549.148 | 0.7161832
Carri | 1973 | 100-11a No. 1 | Boron-Epoxy | [±45,0,0,0,0,0,90,±45,90,0,0,0,0,0,±45] | 18 | 0.132 | 2.376 | 46.36 | 464 | 1864.519 | 464.3 | --- | 19.51178 | 221000 | 20000 | 5000 | 0.25 | --- / --- | 769.1323 | 1384870 | 0.5553823 | Manual Layer-by-Layer |  | 1864.519 | 0.5553823
Carri | 1973 | 100-11a No. 2 | Boron-Epoxy | [±45,0,0,0,0,0,90,±45,90,0,0,0,0,0,±45] | 18 | 0.132 | 2.376 | 46.36 | 464 | 1864.519 | 464.3 | --- | 19.51178 | 221000 | 20000 | 5000 | 0.25 | --- / --- | 728.2291 | 1384870 | 0.5258465 | Manual Layer-by-Layer |  | 1864.519 | 0.5258465
Carri | 1973 | 100-13 | Boron-Epoxy | [±45,0,0,0,0,90,90,0,0,0,0,±45] | 14 | 0.132 | 1.848 | 46.61 | 427 | 2019.275 | 426.7 | --- | 25.22186 | 221000 | 20000 | 5000 | 0.25 | --- / --- | 406.6065 | 863199 | 0.4710461 | Manual Layer-by-Layer |  | 2019.275 | 0.4710461
Carri | 1973 | 100-13a | Boron-Epoxy | [±45,0,0,0,0,90,90,0,0,0,0,±45] | 14 | 0.132 | 1.848 | 46.61 | 427 | 2019.275 | 426.7 | --- | 25.22186 | 221000 | 20000 | 5000 | 0.25 | --- / --- | 469.9274 | 842694 | 0.5576489 | Manual Layer-by-Layer |  | 2019.275 | 0.5576489
Tennyson | 1973 | 3b | GFRP (Scotchply XP250) | [90,90,90] | 3 | 0.23876 | 0.71628 | 159 | 278 | 647.3369 | 277.622 | --- | 221.9802 | 40720.44 | 20139.59 | 4309.223 | 0.362 | Clamped (free torsion)/Clamped | 22.619 | 35574 | 0.6358295 | Tape Winding |  | 647.3369 | 0.6358295
Tennyson | 1973 | 5b | GFRP (Scotchply XP250) | [90,0,90] | 3 | 0.2362 | 0.7086 | 159 | 316 | 845.4669 | 316.23 | --- | 224.3861 | 41334.07 | 17926.37 | 4509.171 | 0.398 | Clamped (free torsion)/Clamped | 22.975 | 34857 | 0.6591216 | Tape Winding |  | 845.4669 | 0.6591216
Tennyson | 1973 | 2a | GFRP (Scotchply XP250) | [-20,20,90] | 3 | 0.2336667 | 0.701 | 159 | 315 | 849.2326 | 315.468 | --- | 226.8188 | 37369.58 | 17926.37 | 4736.698 | 0.365 | Clamped (free torsion)/Clamped | 24.576 | 36330 | 0.6764657 | Tape Winding |  | 849.2326 | 0.6764657
Tennyson | 1973 | 4a | GFRP (Scotchply XP250) | [90,-45,45] | 3 | 0.2336667 | 0.701 | 159 | 316 | 854.6331 | 316.23 | --- | 226.8188 | 42120.07 | 18595.16 | 3564.59 | 0.317 | Clamped (free torsion)/Clamped | 24.843 | 37985 | 0.6540213 | Tape Winding |  | 854.6331 | 0.6540213
Tennyson | 1973 | 12b | GFRP (Scotchply XP250) | [30,90,-30] | 3 | 0.2336667 | 0.701 | 159 | 315 | 849.2326 | 315.214 | --- | 226.8188 | 37369.58 | 17926.37 | 4736.698 | 0.365 | Clamped (free torsion)/Clamped | 25.154 | 35671 | 0.7051667 | Tape Winding |  | 849.2326 | 0.7051667
Tennyson | 1973 | 4b | GFRP (Scotchply XP250) | [90,-45,45] | 3 | 0.231 | 0.693 | 159 | 316 | 864.499 | 316.23 | --- | 229.4372 | 42120.07 | 18595.16 | 3564.59 | 0.317 | Clamped (free torsion)/Clamped | 22.5747 | 36872 | 0.6122451 | Tape Winding |  | 864.499 | 0.6122451
Tennyson | 1973 | 11a | GFRP (Scotchply XP250) | [30,90,30] | 3 | 0.231 | 0.693 | 159 | 316 | 864.499 | 315.722 | --- | 229.4372 | 37369.58 | 17926.37 | 4736.698 | 0.365 | Clamped (free torsion)/Clamped | 26.0888 | 21190 | 1.231185 | Tape Winding |  | 864.499 | 1.231185
Tennyson | 1973 | 6b | GFRP (Scotchply XP250) | [45,0,-45] | 3 | 0.2303333 | 0.691 | 159 | 315 | 861.5225 | 315.468 | --- | 230.1013 | 43595.55 | 12010.67 | 4881.488 | 0.435 | Clamped (free torsion)/Clamped | 22.9305 | 29716 | 0.771655 | Tape Winding |  | 861.5225 | 0.771655
Tennyson | 1973 | 11b | GFRP (Scotchply XP250) | [30,90,30] | 3 | 0.2303333 | 0.691 | 159 | 315 | 861.5225 | 315.214 | --- | 230.1013 | 37369.58 | 17926.37 | 4736.698 | 0.365 | Clamped (free torsion)/Clamped | 27.7346 | 21209 | 1.307681 | Tape Winding |  | 861.5225 | 1.307681
Tennyson | 1973 | 9a | GFRP (Scotchply XP250) | [0,-45,45] | 3 | 0.2293333 | 0.688 | 159 | 316 | 870.7817 | 316.23 | --- | 231.1047 | 44457.4 | 12569.14 | 4288.539 | 0.317 | Clamped (free torsion)/Clamped | 25.866 | 32210 | 0.8030425 | Tape Winding |  | 870.7817 | 0.8030425
Tennyson | 1973 | 1a | GFRP (Scotchply XP250) | [-70,70,0] | 3 | 0.2286667 | 0.686 | 159 | 315 | 867.8018 | 315.468 | --- | 231.7784 | 34680.63 | 17788.47 | 5770.912 | 0.345 | Clamped (free torsion)/Clamped | 26.044 | 36947 | 0.7049016 | Tape Winding |  | 867.8018 | 0.7049016
Tennyson | 1973 | 9b | GFRP (Scotchply XP250) | [0,-45,45] | 3 | 0.2286667 | 0.686 | 159 | 315 | 867.8018 | 314.96 | --- | 231.7784 | 38321.06 | 13058.67 | 5688.175 | 0.413 | Clamped (free torsion)/Clamped | 24.665 | 35116 | 0.7023864 | Tape Winding |  | 867.8018 | 0.7023864
Tennyson | 1973 | 12a | GFRP (Scotchply XP250) | [30,90,-30] | 3 | 0.227 | 0.681 | 159 | 315 | 874.1734 | 315.214 | --- | 233.4802 | 37397.16 | 17947.05 | 4736.698 | 0.365 | Clamped (free torsion)/Clamped | 25.4215 | 33672 | 0.7549745 | Tape Winding |  | 874.1734 | 0.7549745
Tennyson | 1973 | 7b | GFRP (Scotchply XP250) | [-45,45,90] | 3 | 0.226 | 0.678 | 159 | 315 | 878.0414 | 315.214 | --- | 234.5133 | 37397.16 | 17947.05 | 4736.698 | 0.365 | Clamped (free torsion)/Clamped | 24.887 | 33240 | 0.7487064 | Tape Winding |  | 878.0414 | 0.7487064
Wilkins | 1975 | G6 | CFRP (T300/5208) | [0,±45]s | 6 | 0.14224 | 0.85344 | 190.5 | 381 | 851.7314 | 457.2 | 381 | 223.2143 | 149616.2 | 9928.451 | 4481.592 | 0.28 | Simple Support/Simple Support | 90.09826 | 105026 | 0.8578663 | Manual Layer-by-Layer |  | 851.7314 | 0.8578663
Wilkins | 1975 | B4-I | Boron-Epoxy (Boron/Avco 5505) | [±45]s | 4 | 0.13462 | 0.53848 | 190.5 | 381 | 1349.914 | 457.2 | 381 | 353.7736 | 206842.7 | 18615.84 | 4481.592 | 0.21 | Simple Support/Simple Support | 22.23635 | 30736 | 0.7234627 | Manual Layer-by-Layer |  | 1349.914 | 0.7234627
Herakovich | 1978 | No. 22 | CFRP (Modmor I/Narmco 5208) | [0,±45,90]s | 8 | 0.16256 | 1.2954 | 75.5396 | 429 | 1794.142 | 428.625 | --- | 58.31373 | 137895.1 | 11721.09 | 6894.757 | 0.3 | --- / --- | 100.084986 | 247627 | 0.4041764 | --- |  | 1794.142 | 0.4041764
Herakovich | 1978 | No. 14 | CFRP (Modmor I/Narmco 5208) | [-45,-45,+45,+45]s | 8 | 0.16002 | 1.27 | 75.5904 | 508 | 2564.353 | 508 | --- | 59.52 | 110936.6 | 11721.09 | 6894.757 | 0.3 | --- / --- | 54.26830352 | 155611 | 0.3487434 | --- |  | 2564.353 | 0.3487434
Herakovich | 1978 | No. 6 | Boron-Epoxy (Boron/Avco 5505) | [-45,-45,+45,+45]s | 8 | 0.1397 | 1.1176 | 76.581 | 507 | 2865.03 | 507.238 | --- | 68.52273 | 181125.3 | 18615.84 | 8687.394 | 0.21 | --- / --- | 61.60786916 | 171595 | 0.3590307 | --- |  | 2865.03 | 0.3590307
Herakovich | 1978 | A | CFRP (Modmor I/Narmco 5208) | [0,±45,90]s | 8 | 0.12954 | 1.0414 | 75.438 | 510 | 3158.299 | 509.5748 | --- | 72.43902 | 134585.7 | 11721.09 | 6894.757 | 0.3 | --- / --- | 85.6282658 | 150451 | 0.5691439 | --- |  | 3158.299 | 0.5691439
Herakovich | 1978 | No. 13 | Boron-Epoxy (Boron/Avco 5505) | [0,±45,90]s | 8 | 0.127 | 1.016 | 75.5904 | 508 | 3205.441 | 508 | --- | 74.4 | 198844.8 | 18615.84 | 8687.394 | 0.21 | --- / --- | 136.7828142 | 215384 | 0.6350649 | --- |  | 3205.441 | 0.6350649
Herakovich | 1978 | No. 23 | Boron-Epoxy (Boron/Avco 5505) | [0,±45,90]s | 8 | 0.11938 | 0.9652 | 75.6158 | 483 | 3049.194 | 482.6 | --- | 78.34211 | 210083.3 | 18615.84 | 8687.394 | 0.21 | --- / --- | 85.6282658 | 203810 | 0.4201377 | --- |  | 3049.194 | 0.4201377
Herakovich | 1978 | No. 2 | Boron-Epoxy (Boron/Avco 5505) | [0,0,0,0,0,0,0,0] | 8 | 0.11684 | 0.94234 | 75.3618 | 356 | 1702.401 | 355.6 | --- | 79.97305 | 217598.5 | 18615.84 | 8687.394 | 0.21 | --- / --- | 55.60277 | 112025 | 0.4963425 | --- |  | 1702.401 | 0.4963425
Herakovich | 1978 | No. 11 | CFRP (Modmor I/Narmco 5208) | [-45,+45]s | 4 | 0.1651 | 0.6604 | 75.8698 | 333 | 2111.218 | 333.375 | --- | 114.8846 | 106868.7 | 11721.09 | 6894.757 | 0.3 | --- / --- | 18.23770856 | 41809 | 0.4362149 | --- |  | 2111.218 | 0.4362149
Herakovich | 1978 | No. 8 | CFRP (Modmor I/Narmco 5208) | [-82.5,+30,+20,-82.5] | 4 | 0.14478 | 0.57912 | 76.3778 | 509 | 5587.539 | 508.762 | --- | 131.886 | 122175.1 | 11721.09 | 6894.757 | 0.3 | --- / --- | 20.10596 | 17750 | 1.13273 | --- |  | 5587.539 | 1.13273
Herakovich | 1978 | No. 4 | Boron-Epoxy (Boron/Avco 5505) | [-82.5,+30,+20,-82.5] | 4 | 0.13716 | 0.5461 | 76.2508 | 509 | 5935.259 | 508.762 | --- | 139.6279 | 184917.4 | 18615.84 | 8687.394 | 0.21 | --- / --- | 25.79968528 | 21966 | 1.174528 | --- |  | 5935.259 | 1.174528
Herakovich | 1978 | No. 17 | Boron-Epoxy (Boron/Avco 5505) | [-82.5,+30,+20,-82.5] | 4 | 0.13208 | 0.5334 | 75.8444 | 511 | 6157.238 | 511.175 | --- | 142.1905 | 189399 | 18615.84 | 8687.394 | 0.21 | --- / --- | 27.13415176 | 20484 | 1.324651 | --- |  | 6157.238 | 1.324651
Uemura | 1982 | AA-20-2-1 | CFRP (T300A/Epoxy) | [-20,-20,-20,-20,+20,+20,+20,+20] | 8 | 0.125 | 1 | 100 | 300 | 858.5453 | 300 | --- | 100 | 137000 | 8170 | 4750 | 0.316 | Simple Support/Simple Support | 56.88 | 63073 | 0.9018122 | --- |  | 858.5453 | 0.9018122
Uemura | 1982 | AA-20-2-1 | CFRP (T300A/Epoxy) | [-20,-20,-20,-20,+20,+20,+20,+20] | 8 | 0.125 | 1 | 100 | 300 | 858.5453 | 300 | --- | 100 | 137000 | 8170 | 4750 | 0.316 | Simple Support/Simple Support | 55.33 | 64075 | 0.8635193 | --- |  | 858.5453 | 0.8635193
Uemura | 1982 | AA-20-8-1 | CFRP (T300A/Epoxy) | [-20,-20,-20,-20,+20,+20,+20,+20] | 8 | 0.125 | 1 | 100 | 300 | 858.5453 | 300 | --- | 100 | 137000 | 8170 | 4750 | 0.316 | Simple Support/Simple Support | 82.57 | 64075 | 1.288646 | --- |  | 858.5453 | 1.288646
Uemura | 1982 | AA-45-2-1 | CFRP (T300A/Epoxy) | [-45,-45,-45,-45,+45,+45,+45,+45] | 8 | 0.125 | 1 | 100 | 300 | 858.5453 | 300 | --- | 100 | 137000 | 8170 | 4750 | 0.316 | Simple Support/Simple Support | 49.05 | 64352 | 0.7622141 | --- |  | 858.5453 | 0.7622141
Uemura | 1982 | AA-45-8-1 | CFRP (T300A/Epoxy) | [-45,+45,-45,+45,-45,+45,-45,+45] | 8 | 0.125 | 1 | 100 | 300 | 858.5453 | 300 | --- | 100 | 137000 | 8170 | 4750 | 0.316 | Simple Support/Simple Support | 56.88 | 96081 | 0.5920005 | --- |  | 858.5453 | 0.5920005
Uemura | 1982 | AA-45-8-1 | CFRP (T300A/Epoxy) | [-45,+45,-45,+45,-45,+45,-45,+45] | 8 | 0.125 | 1 | 100 | 300 | 858.5453 | 300 | --- | 100 | 137000 | 8170 | 4750 | 0.316 | Simple Support/Simple Support | 56.88 | 96081 | 0.5920005 | --- |  | 858.5453 | 0.5920005
Uemura | 1982 | AA-70-2-1 | CFRP (T300A/Epoxy) | [-70,-70,-70,-70,+70,+70,+70,+70] | 8 | 0.125 | 1 | 100 | 300 | 858.5453 | 300 | --- | 100 | 137000 | 8170 | 4750 | 0.316 | Simple Support/Simple Support | 58.84 | 68910 | 0.8538674 | --- |  | 858.5453 | 0.8538674
Uemura | 1982 | AA-70-2-1 | CFRP (T300A/Epoxy) | [-70,-70,-70,-70,+70,+70,+70,+70] | 8 | 0.125 | 1 | 100 | 300 | 858.5453 | 300 | --- | 100 | 137000 | 8170 | 4750 | 0.316 | Simple Support/Simple Support | 58.84 | 68910 | 0.8538674 | --- |  | 858.5453 | 0.8538674
Uemura | 1982 | AA-70-8-1 | CFRP (T300A/Epoxy) | [-70,+70,-70,+70]as | 8 | 0.125 | 1 | 100 | 300 | 858.5453 | 300 | --- | 100 | 137000 | 8170 | 4750 | 0.316 | Simple Support/Simple Support | 80.72 | 111266 | 0.7254687 | --- |  | 858.5453 | 0.7254687
Uemura | 1982 | AA-70-8-1 | CFRP (T300A/Epoxy) | [-70,+70,-70,+70]as | 8 | 0.125 | 1 | 100 | 300 | 858.5453 | 300 | --- | 100 | 137000 | 8170 | 4750 | 0.316 | Simple Support/Simple Support | 78.25 | 111266 | 0.7032696 | --- |  | 858.5453 | 0.7032696
Uemura | 1982 | AS-70-8-1 | CFRP (T300A/Epoxy) | [-70,+70,-70,+70]s | 8 | 0.125 | 1 | 100 | 300 | 858.5453 | 300 | --- | 100 | 137000 | 8170 | 4750 | 0.316 | Simple Support/Simple Support | 79.49 | 111266 | 0.7144141 | --- |  | 858.5453 | 0.7144141
Uemura | 1982 | AS-70-8-1 | CFRP (T300A/Epoxy) | [-70,+70,-70,+70]s | 8 | 0.125 | 1 | 100 | 300 | 858.5453 | 300 | --- | 100 | 137000 | 8170 | 4750 | 0.316 | Simple Support/Simple Support | 74.56 | 111266 | 0.6701059 | --- |  | 858.5453 | 0.6701059
Uemura | 1982 | AS-70-8-1 | CFRP (T300A/Epoxy) | [-70,+70,-70,+70]s | 8 | 0.125 | 1 | 100 | 300 | 858.5453 | 300 | --- | 100 | 137000 | 8170 | 4750 | 0.316 | Simple Support/Simple Support | 78.25 | 111266 | 0.7032696 | --- |  | 858.5453 | 0.7032696
Uemura | 1982 | AS-70-8-1 | CFRP (T300A/Epoxy) | [-70,+70,-70,+70]s | 8 | 0.125 | 1 | 100 | 600 | 3434.181 | 600 | --- | 100 | 137000 | 8170 | 4750 | 0.316 | Simple Support/Simple Support | 78.25 | 110803 | 0.7062083 | --- |  | 3434.181 | 0.7062083
Uemura | 1982 | CA-0+90-2-1 | CFRP (T300A/Epoxy) | [0,0,0,0,90,90,90,90] | 8 | 0.125 | 1 | 100 | 300 | 858.5453 | 300 | --- | 100 | 137000 | 8170 | 4750 | 0.316 | Simple Support/Simple Support | 64.7 | 69053 | 0.9369615 | --- |  | 858.5453 | 0.9369615
Uemura | 1982 | CA-0+90-2-1 | CFRP (T300A/Epoxy) | [0,0,0,0,90,90,90,90] | 8 | 0.125 | 1 | 100 | 300 | 858.5453 | 300 | --- | 100 | 137000 | 8170 | 4750 | 0.316 | Simple Support/Simple Support | 65.93 | 69053 | 0.9547739 | --- |  | 858.5453 | 0.9547739
Uemura | 1982 | CS-0+90-8-1 | CFRP (T300A/Epoxy) | [0,90,0,90]s | 8 | 0.125 | 1 | 100 | 300 | 858.5453 | 300 | --- | 100 | 137000 | 8170 | 4750 | 0.316 | Simple Support/Simple Support | 84.41 | 97880 | 0.8623825 | --- |  | 858.5453 | 0.8623825
Uemura | 1982 | CS-0+90-8-1 | CFRP (T300A/Epoxy) | [0,90,0,90]s | 8 | 0.125 | 1 | 100 | 300 | 858.5453 | 300 | --- | 100 | 137000 | 8170 | 4750 | 0.316 | Simple Support/Simple Support | 82.57 | 97880 | 0.843584 | --- |  | 858.5453 | 0.843584
Uemura | 1982 | AA-20-2-0.5 | CFRP (T300A/Epoxy) | [-20,-20,+20,+20] | 4 | 0.125 | 0.5 | 100 | 300 | 1717.091 | 300 | --- | 200 | 137000 | 8170 | 4750 | 0.316 | Simple Support/Simple Support | 12.17 | 16283 | 0.7474053 | --- |  | 1717.091 | 0.7474053
Uemura | 1982 | AA-45-2-0.5 | CFRP (T300A/Epoxy) | [-45,-45,+45,+45] | 4 | 0.125 | 0.5 | 100 | 300 | 1717.091 | 300 | --- | 200 | 137000 | 8170 | 4750 | 0.316 | Simple Support/Simple Support | 13.25 | 16428 | 0.8065498 | --- |  | 1717.091 | 0.8065498
Uemura | 1982 | AA-70-4-0.5 | CFRP (T300A/Epoxy) | [-70,+70,-70,+70] | 4 | 0.125 | 0.5 | 100 | 300 | 1717.091 | 300 | --- | 200 | 137000 | 8170 | 4750 | 0.316 | Simple Support/Simple Support | 18.64 | 27298 | 0.6828339 | --- |  | 1717.091 | 0.6828339
Uemura | 1982 | AS-45-4-0.5 | CFRP (T300A/Epoxy) | [-45,+45]s | 4 | 0.125 | 0.5 | 100 | 300 | 1717.091 | 300 | --- | 200 | 137000 | 8170 | 4750 | 0.316 | Simple Support/Simple Support | 13.25 | 21271 | 0.6229138 | --- |  | 1717.091 | 0.6229138
Tennyson | 1983 | --- | CFRP (T300/3M SP288) | [0,+45,90,-45,0,+45,90,-45] | 8 | 0.14 | 1.12 | 83.9 | 283 | 813.0431 | --- | 282.7 | 74.91071 | 141343 | 9653 | 4068 | 0.26 | Clamped/Clamped | 130.110435 | 210816 | 0.6171753 | --- |  | 813.0431 | 0.6171753
Tennyson | 1983 | --- | CFRP (T300/3M SP288) | [0,0,+45,+45,-45,-45,90,90] | 8 | 0.125 | 1 | 83.85 | 285 | 924.0753 | --- | 284.7 | 83.85 | 141343 | 9653 | 4068 | 0.26 | Clamped/Clamped | 89.409222 | 94221 | 0.9489309 | --- |  | 924.0753 | 0.9489309
Tennyson | 1983 | --- | CFRP (T300/3M SP288) | [0,±45,90]s | 8 | 0.12375 | 0.99 | 83.82 | 288 | 953.5047 | --- | 287.8 | 84.66667 | 141343 | 9653 | 4068 | 0.26 | Clamped/Clamped | 123.438105 | 141889 | 0.8699625 | --- |  | 953.5047 | 0.8699625
Tennyson | 1983 | --- | CFRP (T300/3M SP288) | [0,0,±45]s | 8 | 0.1175 | 0.94 | 83.82 | 269 | 876.0921 | --- | 269.2 | 89.17021 | 141343 | 9653 | 4068 | 0.26 | Clamped/Clamped | 96.526374 | 113052 | 0.8538228 | --- |  | 876.0921 | 0.8538228
Tennyson | 1983 | --- | CFRP (T300/3M SP288) | [0,+45,-45,-45,+45,0,0,0] | 8 | 0.11625 | 0.93 | 83.79 | 274 | 919.066 | --- | 274.1 | 90.09677 | 141343 | 9653 | 4068 | 0.26 | Clamped/Clamped | 96.748785 | 124351 | 0.7780298 | --- |  | 919.066 | 0.7780298
Tennyson | 1983 | --- | CFRP (T300/3M SP288) | [±45,-45,+45,0,0,0,0] | 8 | 0.11625 | 0.93 | 83.79 | 282 | 973.5175 | --- | 282.2 | 90.09677 | 141343 | 9653 | 4068 | 0.26 | Clamped/Clamped | 60.495792 | 56602 | 1.068792 | --- |  | 973.5175 | 1.068792
Tennyson | 1983 | --- | CFRP (T300/3M SP288) | [0,90]s | 4 | 0.115 | 0.46 | 83.57 | 283 | 1987.4 | --- | 282.7 | 181.6739 | 141343 | 9653 | 4068 | 0.26 | Clamped/Clamped | 15.123948 | 17521 | 0.8631898 | --- |  | 1987.4 | 0.8631898
Tennyson | 1983 | --- | CFRP (T300/3M SP288) | [90,0]s | 4 | 0.1075 | 0.43 | 83.57 | 268 | 1906.652 | --- | 267.7 | 194.3488 | 141343 | 9653 | 4068 | 0.26 | Clamped/Clamped | 17.348058 | 15161 | 1.144256 | --- |  | 1906.652 | 1.144256
Hirano | 1984 | No. 1-1 | CFRP (TRECA S-305-0.125 prepreg) | [±20,0,0,±40] | 6 | 0.1356667 | 0.814 | 100 | 300 | 1054.724 | 300 | --- | 122.8501 | 105000 | 8740 | 4560 | 0.327 | --- / --- | 61.78332 | 84338 | 0.7325679 | --- |  | 1054.724 | 0.7325679
Hirano | 1984 | No. 1-2 | CFRP (TRECA S-305-0.125 prepreg) | [±20,0,0,±40] | 6 | 0.1356667 | 0.814 | 100 | 300 | 1054.724 | 300 | --- | 122.8501 | 105000 | 8740 | 4560 | 0.327 | --- / --- | 63.67568 | 84338 | 0.7550059 | --- |  | 1054.724 | 0.7550059
Hirano | 1984 | No. 1-3 | CFRP (TRECA S-305-0.125 prepreg) | [±20,0,0,±40] | 6 | 0.1356667 | 0.814 | 100 | 300 | 1054.724 | 300 | --- | 122.8501 | 105000 | 8740 | 4560 | 0.327 | --- / --- | 61.78332 | 84338 | 0.7325679 | --- |  | 1054.724 | 0.7325679
Hirano | 1984 | No. 2-1 | CFRP (TRECA S-305-0.125 prepreg) | [±20,±40,0,0] | 6 | 0.1356667 | 0.814 | 100 | 300 | 1054.724 | 300 | --- | 122.8501 | 105000 | 8740 | 4560 | 0.327 | --- / --- | 48.58787 | 70183 | 0.6923026 | --- |  | 1054.724 | 0.6923026
Hirano | 1984 | No. 2-2 | CFRP (TRECA S-305-0.125 prepreg) | [±20,±40,0,0] | 6 | 0.1356667 | 0.814 | 100 | 300 | 1054.724 | 300 | --- | 122.8501 | 105000 | 8740 | 4560 | 0.327 | --- / --- | 51.24742 | 70183 | 0.730197 | --- |  | 1054.724 | 0.730197
Hirano | 1984 | No. 2-3 | CFRP (TRECA S-305-0.125 prepreg) | [±20,±40,0,0] | 6 | 0.1356667 | 0.814 | 100 | 300 | 1054.724 | 300 | --- | 122.8501 | 105000 | 8740 | 4560 | 0.327 | --- / --- | 43.88252 | 70183 | 0.6252585 | --- |  | 1054.724 | 0.6252585
Hirano | 1984 | No. 3-1 | CFRP (TRECA S-305-0.125 prepreg) | [±40,±20,0,0] | 6 | 0.1356667 | 0.814 | 100 | 300 | 1054.724 | 300 | --- | 122.8501 | 105000 | 8740 | 4560 | 0.327 | --- / --- | 33.60235 | 40831 | 0.8229617 | --- |  | 1054.724 | 0.8229617
Hirano | 1984 | No. 3-2 | CFRP (TRECA S-305-0.125 prepreg) | [±40,±20,0,0] | 6 | 0.1356667 | 0.814 | 100 | 300 | 1054.724 | 300 | --- | 122.8501 | 105000 | 8740 | 4560 | 0.327 | --- / --- | 34.77869 | 40831 | 0.8517716 | --- |  | 1054.724 | 0.8517716
Hirano | 1984 | No. 3-3 | CFRP (TRECA S-305-0.125 prepreg) | [±40,±20,0,0] | 6 | 0.1356667 | 0.814 | 100 | 300 | 1054.724 | 300 | --- | 122.8501 | 105000 | 8740 | 4560 | 0.327 | --- / --- | 32.68174 | 40831 | 0.8004148 | --- |  | 1054.724 | 0.8004148
Kobayashi | 1984 | No. 4 | CFRP | [0,+60,-60,-60,+60,0] | 6 | 0.1695 | 1.017 | 100 | 200 | 375.1973 | 240 | 200 | 98.32842 | 119600 | 8050 | 3660 | 0.334 | Clamped/Simple Support | 98.19 | 127853 | 0.7679914 | --- |  | 375.1973 | 0.7679914
Kobayashi | 1984 | No. 3 | CFRP | [+30,-30,-30,+30,90,90] | 6 | 0.1498333 | 0.899 | 100 | 200 | 424.4446 | 240 | 200 | 111.2347 | 130200 | 8720 | 4160 | 0.331 | Clamped/Simple Support | 88.39 | 109139 | 0.8098846 | --- |  | 424.4446 | 0.8098846
Kobayashi | 1984 | No. 2 | CFRP | [0,±45,90] | 4 | 0.1445 | 0.578 | 100 | 200 | 660.1655 | 240 | 200 | 173.0104 | 132000 | 8540 | 4250 | 0.33 | Clamped/Simple Support | 27.34 | 31093 | 0.8792976 | --- |  | 660.1655 | 0.8792976
Kobayashi | 1984 | No. 1 | CFRP | [±20,90] | 3 | 0.14 | 0.42 | 100 | 200 | 908.5135 | 240 | 200 | 238.0952 | 127600 | 8540 | 4020 | 0.332 | Clamped/Simple Support | 13.27 | 14206 | 0.9341123 | --- |  | 908.5135 | 0.9341123
Sun | 1987 | 11 | CFRP | [0,90]s | 4 | 0.1275 | 0.51 | 83.31 | 152 | 518.729 | 152.4 | --- | 163.3529 | 145486 | 10756 | 5792 | 0.29 | Clamped/Clamped | 22.3713 | 27252 | 0.8209048 | --- |  | 518.729 | 0.8209048
Sun | 1987 | 1 | CFRP | [+26,-42,+76,-3] | 4 | 0.125 | 0.5 | 83.31 | 152 | 529.1036 | 152.4 | --- | 166.62 | 145486 | 10756 | 5792 | 0.29 | Clamped/Clamped | 30.0985 | 46022 | 0.6540024 | --- |  | 529.1036 | 0.6540024
Sun | 1987 | 4 | CFRP | [-59,+5,+51,-59] | 4 | 0.125 | 0.5 | 83.31 | 152 | 529.1036 | 152.4 | --- | 166.62 | 145486 | 10756 | 5792 | 0.29 | Clamped/Clamped | 18.6349 | 19775 | 0.9423463 | --- |  | 529.1036 | 0.9423463
Sun | 1987 | 7 | CFRP | [-83,+37,+15,-86] | 4 | 0.125 | 0.5 | 83.31 | 152 | 529.1036 | 152.4 | --- | 166.62 | 145486 | 10756 | 5792 | 0.29 | Clamped/Clamped | 18.50403 | 18719 | 0.9885162 | --- |  | 529.1036 | 0.9885162
Sun | 1987 | 9 | CFRP | [90,0]s | 4 | 0.1225 | 0.49 | 83.31 | 152 | 539.9017 | 152.4 | --- | 170.0204 | 145486 | 10756 | 5792 | 0.29 | Clamped/Clamped | 18.2622 | 24247 | 0.7531736 | --- |  | 539.9017 | 0.7531736
Geier | 1991 | Z11 | CFRP | [±60,0,0,±68,±52,±37] | 10 | 0.125 | 1.25 | 250 | 510 | 793.9827 | 530 | 510 | 200 | 123550 | 8707.9 | 5695 | 0.31946 | Clamped/Clamped | 228 | 284220 | 0.8021955 | Manual Layer-by-Layer |  | 793.9827 | 0.8021955
Geier | 1991 | Z12 | CFRP | [±51,±-45,±37,±19,0,0] | 10 | 0.125 | 1.25 | 250 | 510 | 793.9827 | 530 | 510 | 200 | 123550 | 8707.9 | 5695 | 0.31946 | Clamped/Clamped | 93.5 | 99896 | 0.9359734 | Manual Layer-by-Layer |  | 793.9827 | 0.9359734
Geier | 1991 | Z17 | CFRP | [±30,90,90,±22,±38,±53] | 10 | 0.125 | 1.25 | 250 | 510 | 793.9827 | 530 | 510 | 200 | 123550 | 8707.9 | 5695 | 0.31946 | Clamped/Clamped | 278.5 | 281232 | 0.9902856 | Manual Layer-by-Layer |  | 793.9827 | 0.9902856
Geier | 1991 | Z18 | CFRP | [±37,±52,±68,0,0,±60] | 10 | 0.125 | 1.25 | 250 | 510 | 793.9827 | 530 | 510 | 200 | 123550 | 8707.9 | 5695 | 0.31946 | Clamped/Clamped | 212.6 | 225583 | 0.9424469 | Manual Layer-by-Layer |  | 793.9827 | 0.9424469
Geier | 1991 | Z23 | CFRP | [±60,0,0,±68,±52,±37] | 10 | 0.125 | 1.25 | 250 | 510 | 793.9827 | 530 | 510 | 200 | 123550 | 8707.9 | 5695 | 0.31946 | Clamped/Clamped | 221.7 | 284220 | 0.7800296 | Manual Layer-by-Layer |  | 793.9827 | 0.7800296
Geier | 1991 | Z24 | CFRP | [±51,±45,±37,±19,0,0] | 10 | 0.125 | 1.25 | 250 | 510 | 793.9827 | 530 | 510 | 200 | 123550 | 8707.9 | 5695 | 0.31946 | Clamped/Clamped | 90.2 | 99224 | 0.9090543 | Manual Layer-by-Layer |  | 793.9827 | 0.9090543
Geier | 1991 | Z25 | CFRP | [±30,90,90,±22,±38,±53] | 10 | 0.125 | 1.25 | 250 | 510 | 793.9827 | 530 | 510 | 200 | 123550 | 8707.9 | 5695 | 0.31946 | Clamped/Clamped | 227.9 | 281232 | 0.810363 | Manual Layer-by-Layer |  | 793.9827 | 0.810363
Geier | 1991 | Z14 | CFRP | [±51,90,90,±40] | 6 | 0.125 | 0.75 | 250 | 510 | 1323.304 | 530 | 510 | 333.3333 | 123550 | 8707.9 | 5695 | 0.31946 | Clamped/Clamped | 82.8 | 80886 | 1.023663 | Manual Layer-by-Layer |  | 1323.304 | 1.023663
Geier | 1991 | Z21 | CFRP | [±39,0,0,±50] | 6 | 0.125 | 0.75 | 250 | 510 | 1323.304 | 530 | 510 | 333.3333 | 123550 | 8707.9 | 5695 | 0.31946 | Clamped/Clamped | 69.3 | 71374 | 0.9709418 | Manual Layer-by-Layer |  | 1323.304 | 0.9709418
Geier | 1991 | Z22 | CFRP | [±49,±36,0,0] | 6 | 0.125 | 0.75 | 250 | 510 | 1323.304 | 530 | 510 | 333.3333 | 123550 | 8707.9 | 5695 | 0.31946 | Clamped/Clamped | 34.4 | 35719 | 0.9630729 | Manual Layer-by-Layer |  | 1323.304 | 0.9630729
Giavotto | 1991 | A | Aramid Fabric (Kevlar) | [0,90]s | 4 | 0.26 | 1.04 | 350 | 550 | 792.7654 | 700 | 550 | 336.5385 | 23450 | 23450 | 1520 | 0.2 | Clamped/Clamped | 32.47653 | 38480 | 0.8439846 | --- |  | 792.7654 | 0.8439846
Giavotto | 1991 | B | Aramid Fabric (Kevlar) | [±45]s | 4 | 0.26 | 1.04 | 350 | 550 | 792.7654 | 700 | 550 | 336.5385 | 23450 | 23450 | 1520 | 0.2 | Clamped/Clamped | 31.7904 | 37479 | 0.8482191 | --- |  | 792.7654 | 0.8482191
Waters | 1996 | AW-CYL-2-1 | CFRP(Hercules AS4/3502) | [45,-45,-45,45]2s | 16 | 0.12646 | 2.024 | 200.025 | 356 | 298.6248 | 406.4 | 355.6 | 99.01 | 128090.8 | 11307 | 6023.95 | 0.3 | Clamped/Clamped | 329.06 | 451829 | 0.7282844 | Manual Layer-by-Layer |  | 298.6248 | 0.7282844
Waters | 1996 | AW-CYL-5-1 | CFRP(Hercules AS4/3502) | [45,-45,90,90,90,90,-45,45]s | 16 | 0.126 | 2.019 | 200.025 | 356 | 299.3644 | 406.4 | 355.6 | 99.01 | 128348.66 | 11307 | 6035.67 | 0.3 | Clamped/Clamped | 407.76 | 707858 | 0.5760477 | Manual Layer-by-Layer |  | 299.3644 | 0.5760477
Waters | 1996 | AW-CYL-3-1 | CFRP(Hercules AS4/3502) | [±45,0,90]2s | 16 | 0.126 | 2.014 | 200.025 | 356 | 300.1076 | 406.4 | 355.6 | 99.5 | 128728.57 | 11307 | 6053.6 | 0.3 | Clamped/Clamped | 657.26 | 787442 | 0.8346773 | Manual Layer-by-Layer |  | 300.1076 | 0.8346773
Waters | 1996 | AW-CYL-4-1 | CFRP(Hercules AS4/3502) | [45,-45,0,0,0,0,-45,45]s | 16 | 0.122 | 1.951 | 200.025 | 356 | 309.7984 | 406.4 | 355.6 | 102.56 | 132784.75 | 11307 | 6244.58 | 0.3 | Clamped/Clamped | 558.44 | 624435 | 0.8943125 | Manual Layer-by-Layer |  | 309.7984 | 0.8943125
Waters | 1996 | AW-CYL-1-1 | CFRP(Hercules AS4/3502) | [±45,0,90]s | 8 | 0.127 | 1.016 | 200.025 | 356 | 594.8983 | 406.4 | 355.6 | 196.08 | 127629.54 | 11307 | 6002.58 | 0.3 | Clamped/Clamped | 134.176 | 189126 | 0.709453 | Manual Layer-by-Layer |  | 594.8983 | 0.709453
Bisagni | 1999 | --- | CFRP | [90,+30,-30,90] | 4 | 0.375 | 1.5 | 350 | 540 | 529.8451 | 700 | 540 | 233.3333 | 113000 | 9000 | 3820 | 0.73 | Clamped/Clamped | 196.23 | 176997 | 1.108663 | --- |  | 529.8451 | 1.108663
Bisagni | 1999 | --- | CFRP | [90,+30,-30,90] | 4 | 0.375 | 1.5 | 350 | 540 | 529.8451 | 700 | 540 | 233.3333 | 113000 | 9000 | 3820 | 0.73 | Clamped/Clamped | 185.936 | 176997 | 1.050504 | --- |  | 529.8451 | 1.050504
Bisagni | 1999 | --- | CFRP | [±45] | 2 | 0.75 | 1.5 | 350 | 540 | 529.8451 | 700 | 540 | 233.3333 | 113000 | 9000 | 3820 | 0.73 | Clamped/Clamped | 159.055 | 133834 | 1.18845 | --- |  | 529.8451 | 1.18845
Bisagni | 1999 | --- | CFRP | [±45] | 2 | 0.75 | 1.5 | 350 | 540 | 529.8451 | 700 | 540 | 233.3333 | 113000 | 9000 | 3820 | 0.73 | Clamped/Clamped | 155.353 | 133834 | 1.160789 | --- |  | 529.8451 | 1.160789
Bisagni | 1999 | --- | CFRP Fabric | [0,±45,0] | 4 | 0.33 | 1.32 | 350 | 540 | 602.0967 | 700 | 540 | 265.1515 | 52000 | 52000 | 2350 | 0.302 | Clamped/Clamped | 172.877 | 249799 | 0.6920644 | --- |  | 602.0967 | 0.6920644
Bisagni | 1999 | --- | CFRP Fabric | [0,±45,0] | 4 | 0.33 | 1.32 | 350 | 540 | 602.0967 | 700 | 540 | 265.1515 | 52000 | 52000 | 2350 | 0.302 | Clamped/Clamped | 151.618 | 249799 | 0.60696 | --- |  | 602.0967 | 0.60696
Bisagni | 1999 | --- | CFRP Fabric | [0,±45,0] | 4 | 0.33 | 1.32 | 350 | 540 | 602.0967 | 700 | 540 | 265.1515 | 52000 | 52000 | 2350 | 0.302 | Clamped/Clamped | 155.676 | 249799 | 0.6232051 | --- |  | 602.0967 | 0.6232051
Bisagni | 1999 | --- | CFRP Fabric | [0,±45,0] | 4 | 0.33 | 1.32 | 350 | 540 | 602.0967 | 700 | 540 | 265.1515 | 52000 | 52000 | 2350 | 0.302 | Clamped/Clamped | 164.702 | 249799 | 0.6593381 | --- |  | 602.0967 | 0.6593381
Bisagni | 1999 | --- | CFRP Fabric | [±45]s | 4 | 0.33 | 1.32 | 350 | 540 | 602.0967 | 700 | 540 | 265.1515 | 52000 | 52000 | 2350 | 0.302 | Clamped/Clamped | 120.236 | 120394 | 0.9986876 | --- |  | 602.0967 | 0.9986876
Bisagni | 1999 | --- | CFRP Fabric | [±45]s | 4 | 0.33 | 1.32 | 350 | 540 | 602.0967 | 700 | 540 | 265.1515 | 52000 | 52000 | 2350 | 0.302 | Clamped/Clamped | 116.454 | 120394 | 0.9672741 | --- |  | 602.0967 | 0.9672741
Bisagni | 1999 | --- | CFRP Fabric | [±45]s | 4 | 0.33 | 1.32 | 350 | 540 | 602.0967 | 700 | 540 | 265.1515 | 52000 | 52000 | 2350 | 0.302 | Clamped/Clamped | 102.447 | 120394 | 0.8509311 | --- |  | 602.0967 | 0.8509311
Bisagni | 1999 | --- | CFRP Fabric | [±45]s | 4 | 0.33 | 1.32 | 350 | 540 | 602.0967 | 700 | 540 | 265.1515 | 52000 | 52000 | 2350 | 0.302 | Clamped/Clamped | 112.632 | 120394 | 0.9355283 | --- |  | 602.0967 | 0.9355283
Bisagni | 1999 | --- | CFRP | [±45]2s | 8 | 0.15 | 1.2 | 350 | 540 | 662.3064 | 700 | 540 | 291.6667 | 113000 | 9000 | 3820 | 0.73 | Clamped/Clamped | 96.269 | 120245 | 0.8006071 | --- |  | 662.3064 | 0.8006071
Bisagni | 1999 | --- | CFRP | [±45]2s | 8 | 0.15 | 1.2 | 350 | 540 | 662.3064 | 700 | 540 | 291.6667 | 113000 | 9000 | 3820 | 0.73 | Clamped/Clamped | 92.859 | 120245 | 0.7722483 | --- |  | 662.3064 | 0.7722483
Bisagni | 1999 | --- | CFRP | [90,0]2s | 8 | 0.15 | 1.2 | 350 | 540 | 662.3064 | 700 | 540 | 291.6667 | 113000 | 9000 | 3820 | 0.73 | Clamped/Clamped | 92.049 | 122777 | 0.7497251 | --- |  | 662.3064 | 0.7497251
Bisagni | 1999 | --- | CFRP | [90,0]2s | 8 | 0.15 | 1.2 | 350 | 540 | 662.3064 | 700 | 540 | 291.6667 | 113000 | 9000 | 3820 | 0.73 | Clamped/Clamped | 99.541 | 122777 | 0.8107463 | --- |  | 662.3064 | 0.8107463
Meyer-Piening | 2001 | Z18 | CFRP | [±37,±52,±68,0,0,±60] | 10 | 0.125 | 1.25 | 250 | 510 | 793.9827 | 530 | 510 | 200 | 123550 | 8707.9 | 5695 | 0.31946 | Clamped/Clamped | 212.6 | 225583 | 0.9424469 | Filament Winding |  | 793.9827 | 0.9424469
Meyer-Piening | 2001 | Z23 | CFRP | [±60,0,0,±68,±52,±37] | 10 | 0.125 | 1.25 | 250 | 470 | 674.3205 | 490 | 470 | 200 | 123550 | 8707.9 | 5695 | 0.31946 | Clamped/Clamped | 221.7 | 284606 | 0.7789716 | Filament Winding |  | 674.3205 | 0.7789716
Meyer-Piening | 2001 | Z28 | CFRP | [±38,±68,90,90,±8,±53] | 10 | 0.125 | 1.25 | 250 | 510 | 793.9827 | 530 | 510 | 200 | 123550 | 8707.9 | 5695 | 0.31946 | Clamped/Clamped | 206.6 | 265559 | 0.7779815 | Filament Winding |  | 793.9827 | 0.7779815
Meyer-Piening | 2001 | Z29 | CFRP | [±38,±68,90,90,±8,±53] | 10 | 0.125 | 1.25 | 250 | 510 | 793.9827 | 530 | 510 | 200 | 123550 | 8707.9 | 5695 | 0.31946 | Clamped/Clamped | 228.2 | 265559 | 0.8593194 | Filament Winding |  | 793.9827 | 0.8593194
Meyer-Piening | 2001 | Z30 | CFRP | [±30,90,90,±22,±38,±53] | 10 | 0.125 | 1.25 | 250 | 510 | 793.9827 | 530 | 510 | 200 | 123550 | 8707.9 | 5695 | 0.31946 | Clamped/Clamped | 249.7 | 281232 | 0.887879 | Filament Winding |  | 793.9827 | 0.887879
Meyer-Piening | 2001 | Z31 | CFRP | [±30,90,90,±22,±38,±53] | 10 | 0.125 | 1.25 | 250 | 510 | 793.9827 | 530 | 510 | 200 | 123550 | 8707.9 | 5695 | 0.31946 | Clamped/Clamped | 210.8 | 281232 | 0.7495591 | Filament Winding |  | 793.9827 | 0.7495591
Meyer-Piening | 2001 | Z32 | CFRP | [±51,±45,±37,±19,0,0] | 10 | 0.125 | 1.25 | 250 | 510 | 793.9827 | 530 | 510 | 200 | 123550 | 8707.9 | 5695 | 0.31946 | Clamped/Clamped | 92.4 | 99224 | 0.9312263 | Filament Winding |  | 793.9827 | 0.9312263
Meyer-Piening | 2001 | Z33 | CFRP | [0,0,±19,±37,±45,±51] | 10 | 0.125 | 1.25 | 250 | 510 | 793.9827 | 530 | 510 | 200 | 123550 | 8707.9 | 5695 | 0.31946 | Clamped/Clamped | 172.8 | 202342 | 0.8539997 | Filament Winding |  | 793.9827 | 0.8539997
Bisagni | 2003 | B1 | CFRP Fabric | [0,±45,0] | 4 | 0.33 | 1.32 | 350 | 540 | 602.0967 | 700 | 540 | 265.1515 | 52000 | 52000 | 2350 | 0.302 | Clamped/Clamped | 140.2 | 249799 | 0.5612512 | Manual Layer-by-Layer |  | 602.0967 | 0.5612512
Bisagni | 2003 | B2 | CFRP Fabric | [±45]s | 4 | 0.33 | 1.32 | 350 | 540 | 602.0967 | 700 | 540 | 265.1515 | 52000 | 52000 | 2350 | 0.302 | Clamped/Clamped | 97.95 | 120394 | 0.8135787 | Manual Layer-by-Layer |  | 602.0967 | 0.8135787
Bisagni | 2003 | B3 | CFRP | [±45]2s | 8 | 0.15 | 1.2 | 350 | 540 | 662.3064 | 700 | 540 | 291.6667 | 113000 | 9000 | 3820 | 0.73 | Clamped/Clamped | 74.93 | 120245 | 0.6231444 | Manual Layer-by-Layer |  | 662.3064 | 0.6231444
Bisagni | 2003 | B4 | CFRP | [90,0]2s | 8 | 0.15 | 1.2 | 350 | 540 | 662.3064 | 700 | 540 | 291.6667 | 113000 | 9000 | 3820 | 0.73 | Clamped/Clamped | 83.66 | 122777 | 0.681398 | Manual Layer-by-Layer |  | 662.3064 | 0.681398
Hilburger | 2006 | C1 | CFRP (AS4/3502) | [-45,+45,0,0]s | 8 | 0.127 | 1.016 | 200 | 356 | 594.9726 | 406 | 355.6 | 196.8504 | 127500 | 11300 | 5990 | 0.3 | --- / --- | 123.6 | 133273 | 0.9274197 | Manual Layer-by-Layer |  | 594.9726 | 0.9274197
Hilburger | 2006 | C2 | CFRP (AS4/3502) | [-45,+45,90,90]s | 8 | 0.127 | 1.016 | 200 | 356 | 594.9726 | 406 | 355.6 | 196.8504 | 127500 | 11300 | 5990 | 0.3 | --- / --- | 142 | 169837 | 0.8360958 | Manual Layer-by-Layer |  | 594.9726 | 0.8360958
Hilburger | 2006 | C3 | CFRP (AS4/3502) | [-45,+45,0,90]s | 8 | 0.127 | 1.016 | 200 | 356 | 594.9726 | 406 | 355.6 | 196.8504 | 127500 | 11300 | 5990 | 0.3 | --- / --- | 151.6 | 188917 | 0.8024688 | Manual Layer-by-Layer |  | 594.9726 | 0.8024688
Hühne | 2008 | Z07 | CFRP | [24,-24,41,-41] | 4 | 0.125 | 0.5 | 250 | 510 | 1984.957 | 530 | 510 | 500 | 125774 | 10030 | 5555 | 0.271 | Clamped/Clamped | 21.8 | 34091 | 0.639465 | Manual Layer-by-Layer |  | 1984.957 | 0.639465
Hühne | 2008 | Z08 | CFRP | [24,-24,41,-41] | 4 | 0.125 | 0.5 | 250 | 510 | 1984.957 | 530 | 510 | 500 | 125774 | 10030 | 5555 | 0.271 | Clamped/Clamped | 21.9 | 34091 | 0.6423983 | Manual Layer-by-Layer |  | 1984.957 | 0.6423983
Hühne | 2008 | Z09 | CFRP | [±41,±24] | 4 | 0.125 | 0.5 | 250 | 510 | 1984.957 | 530 | 510 | 500 | 125774 | 10030 | 5555 | 0.271 | Clamped/Clamped | 15.7 | 17694 | 0.8873064 | Manual Layer-by-Layer |  | 1984.957 | 0.8873064
Hühne | 2008 | Z10 | CFRP | [24,41,-41,-24] | 4 | 0.125 | 0.5 | 250 | 510 | 1984.957 | 530 | 510 | 500 | 125774 | 10030 | 5555 | 0.271 | Clamped/Clamped | 15.7 | 23827 | 0.6589164 | Manual Layer-by-Layer |  | 1984.957 | 0.6589164
Hühne | 2008 | Z11 | CFRP | [+24,±41,-24] | 4 | 0.125 | 0.5 | 250 | 510 | 1984.957 | 530 | 510 | 500 | 125774 | 10030 | 5555 | 0.271 | Clamped/Clamped | 16.7 | 23827 | 0.7008856 | Manual Layer-by-Layer |  | 1984.957 | 0.7008856
Hühne | 2008 | Z12 | CFRP | [±45,0,-79] | 4 | 0.125 | 0.5 | 250 | 510 | 1984.957 | 530 | 510 | 500 | 125774 | 10030 | 5555 | 0.271 | Clamped/Clamped | 18.6 | 23172 | 0.8026929 | Manual Layer-by-Layer |  | 1984.957 | 0.8026929
Degenhardt | 2010 | Z24 | CFRP (IM7/8552) | [24,-24,41,-41] | 4 | 0.12375 | 0.495 | 250.22 | 500 | 1925.456 | 540 | 500 | 505.4949 | 175300 | 8600 | 5300 | 0.295 | Clamped/Clamped | 23.62 | 38966 | 0.6061695 | --- |  | 1925.456 | 0.6061695
Degenhardt | 2010 | Z20 | CFRP (IM7/8552) | [24,-24,41,-41] | 4 | 0.12225 | 0.489 | 250.23 | 500 | 1949.003 | 540 | 500 | 511.7178 | 175300 | 8600 | 5300 | 0.295 | Clamped/Clamped | 23.08 | 37303 | 0.618717 | --- |  | 1949.003 | 0.618717
Degenhardt | 2010 | Z22 | CFRP (IM7/8552) | [24,-24,41,-41] | 4 | 0.1215 | 0.486 | 250.3 | 500 | 1960.485 | 540 | 500 | 515.0206 | 175300 | 8600 | 5300 | 0.295 | Clamped/Clamped | 23.99 | 37306 | 0.6430601 | --- |  | 1960.485 | 0.6430601
Degenhardt | 2010 | Z21 | CFRP (IM7/8552) | [24,-24,41,-41] | 4 | 0.12125 | 0.485 | 250.24 | 500 | 1964.999 | 540 | 500 | 515.9588 | 175300 | 8600 | 5300 | 0.295 | Clamped/Clamped | 22.63 | 37303 | 0.6066536 | --- |  | 1964.999 | 0.6066536
Degenhardt | 2010 | Z23 | CFRP (IM7/8552) | [24,-24,41,-41] | 4 | 0.1195 | 0.478 | 250.23 | 500 | 1993.854 | 540 | 500 | 523.4937 | 175300 | 8600 | 5300 | 0.295 | Clamped/Clamped | 25.02 | 35687 | 0.7010956 | --- |  | 1993.854 | 0.7010956
Degenhardt | 2010 | Z26 | CFRP (IM7/8552) | [24,-24,41,-41] | 4 | 0.1195 | 0.478 | 250.27 | 500 | 1993.536 | 540 | 500 | 523.5774 | 175300 | 8600 | 5300 | 0.295 | Clamped/Clamped | 22.43 | 35690 | 0.6284674 | --- |  | 1993.536 | 0.6284674
Degenhardt | 2010 | Z18 | CFRP (IM7/8552) | [24,-24,41,-41] | 4 | 0.1195 | 0.478 | 250.3 | 500 | 1993.297 | 540 | 500 | 523.6402 | 175300 | 8600 | 5300 | 0.295 | Clamped/Clamped | 21.32 | 35690 | 0.5973662 | --- |  | 1993.297 | 0.5973662
Degenhardt | 2010 | Z25 | CFRP (IM7/8552) | [24,-24,41,-41] | 4 | 0.117 | 0.468 | 250.24 | 500 | 2036.377 | 540 | 500 | 534.7009 | 175300 | 8600 | 5300 | 0.295 | Clamped/Clamped | 25.69 | 34147 | 0.7523355 | --- |  | 2036.377 | 0.7523355
Degenhardt | 2010 | Z15 | CFRP (IM7/8552) | [24,-24,41,-41] | 4 | 0.11575 | 0.463 | 250.27 | 500 | 2058.121 | 540 | 500 | 540.54 | 175300 | 8600 | 5300 | 0.295 | Clamped/Clamped | 23.36 | 32625 | 0.7160153 | --- |  | 2058.121 | 0.7160153
Degenhardt | 2010 | Z17 | CFRP (IM7/8552) | [24,-24,41,-41] | 4 | 0.11525 | 0.461 | 250.35 | 500 | 2066.389 | 540 | 500 | 543.0586 | 175300 | 8600 | 5300 | 0.295 | Clamped/Clamped | 24.63 | 32628 | 0.7548731 | --- |  | 2066.389 | 0.7548731
Priyadarsini | 2012 | SP1 | CFRP (T300/914UD) | [0,±45,0]s | 8 | 0.125 | 1 | 150 | 390 | 967.2944 | 400 | 390 | 150 | 148500 | 9850 | 4800 | 0.286 | Clamped/Clamped | 77.1 | 169111 | 0.4559136 | Manual Layer-by-Layer |  | 967.2944 | 0.4559136
Priyadarsini | 2012 | SP2 | CFRP (T300/914UD) | [0,±45,0]s | 8 | 0.125 | 1 | 150 | 390 | 967.2944 | 400 | 390 | 150 | 148500 | 9850 | 4800 | 0.286 | Clamped/Clamped | 98.6 | 163872 | 0.6016891 | Manual Layer-by-Layer |  | 967.2944 | 0.6016891
Priyadarsini | 2012 | SP3 | CFRP (T300/914UD) | [0,±45,0]s | 8 | 0.125 | 1 | 150 | 390 | 967.2944 | 400 | 390 | 150 | 148500 | 9850 | 4800 | 0.286 | Clamped/Clamped | 99.8 | 169111 | 0.5901449 | Manual Layer-by-Layer |  | 967.2944 | 0.5901449
Priyadarsini | 2012 | SP4 | CFRP (T300/914UD) | [0,±45,0]s | 8 | 0.125 | 1 | 150 | 390 | 967.2944 | 400 | 390 | 150 | 148500 | 9850 | 4800 | 0.286 | Clamped/Clamped | 98.2 | 169111 | 0.5806837 | Manual Layer-by-Layer |  | 967.2944 | 0.5806837
Arbelo | 2015 | R07 | CFRP (UD prepreg Unipreg 100 g/m²) | [0,0,45,-45,45,-45] | 6 | 0.1044 | 0.6264 | 250 | 450 | 1233.542 | 500 | 450 | 399.1 | 116440 | 6730 | 3630 | 0.34 | Clamped/Simple Support | 22.44 | 42592 | 0.5268595 | Manual Layer-by-Layer |  | 1233.542 | 0.5268595
Arbelo | 2015 | R08 | CFRP (UD prepreg Unipreg 100 g/m²) | [0,0,45,-45,45,-45] | 6 | 0.1044 | 0.6264 | 250 | 450 | 1233.542 | 500 | 450 | 399.1 | 116440 | 6730 | 3630 | 0.34 | Clamped/Simple Support | 22.74 | 42592 | 0.5339031 | Manual Layer-by-Layer |  | 1233.542 | 0.5339031
Arbelo | 2015 | R09 | CFRP (UD prepreg Unipreg 100 g/m²) | [0,0,45,-45,45,-45] | 6 | 0.1044 | 0.6264 | 250 | 450 | 1233.542 | 500 | 450 | 399.1 | 116440 | 6730 | 3630 | 0.34 | Clamped/Simple Support | 21.55 | 42592 | 0.5059636 | Manual Layer-by-Layer |  | 1233.542 | 0.5059636
Bisagni | 2015 | A | CFRP (IM7/8552) | [±45]s | 4 | 0.125 | 0.5 | 250 | 520 | 2063.561 | 600 | 520 | 500 | 150000 | 9080 | 5290 | 0.32 | Clamped/Clamped | 15.34 | 23543 | 0.6515737 | --- |  | 2063.561 | 0.6515737
Bisagni | 2015 | B | CFRP (IM7/8552) | [±45]s | 4 | 0.125 | 0.5 | 250 | 520 | 2063.561 | 600 | 520 | 500 | 150000 | 9080 | 5290 | 0.32 | Clamped/Clamped | 14.33 | 23543 | 0.6086735 | --- |  | 2063.561 | 0.6086735
Bisagni | 2015 | C | CFRP (IM7/8552) | [±45]s | 4 | 0.125 | 0.5 | 250 | 520 | 2063.561 | 600 | 520 | 500 | 150000 | 9080 | 5290 | 0.32 | Clamped/Clamped | 14.41 | 23543 | 0.6120715 | --- |  | 2063.561 | 0.6120715
Kalnins | 2015 | R25 | CFRP (IM7/8552) | [24,-24,-41,-41] | 4 | 0.131 | 0.52 | 150 | 260 | 826.7473 | 300 | 260 | 288.4615 | 150200 | 9400 | 5100 | 0.32 | Clamped/Clamped | 28.96 | 25287 | 1.145253 | Manual Layer-by-Layer |  | 826.7473 | 1.145253
Kalnins | 2015 | R26 | CFRP (IM7/8552) | [24,-24,-41,-41] | 4 | 0.131 | 0.52 | 150 | 260 | 826.7473 | 300 | 260 | 288.4615 | 150200 | 9400 | 5100 | 0.32 | Clamped/Clamped | 26.85 | 25287 | 1.06181 | Manual Layer-by-Layer |  | 826.7473 | 1.06181
Kalnins | 2015 | R27 | CFRP (IM7/8552) | [24,-24,-41,-41] | 4 | 0.131 | 0.52 | 150 | 260 | 826.7473 | 300 | 260 | 288.4615 | 150200 | 9400 | 5100 | 0.32 | Clamped/Clamped | 21.1 | 25287 | 0.8344208 | Manual Layer-by-Layer |  | 826.7473 | 0.8344208
Kalnins | 2015 | R28 | CFRP (IM7/8552) | [24,-24,-41,-41] | 4 | 0.131 | 0.52 | 150 | 260 | 826.7473 | 300 | 260 | 288.4615 | 150200 | 9400 | 5100 | 0.32 | Clamped/Clamped | 25.47 | 25287 | 1.007237 | Manual Layer-by-Layer |  | 826.7473 | 1.007237
Kalnins | 2015 | R19 | CFRP (IM7/8552) | [0,60,-60] | 3 | 0.131 | 0.39 | 150 | 260 | 1102.33 | 300 | 260 | 384.6154 | 150200 | 9400 | 5100 | 0.32 | Clamped/Clamped | 6.22 | 13671 | 0.4549777 | Manual Layer-by-Layer |  | 1102.33 | 0.4549777
Kalnins | 2015 | R20 | CFRP (IM7/8552) | [0,60,-60] | 3 | 0.131 | 0.39 | 150 | 260 | 1102.33 | 300 | 260 | 384.6154 | 150200 | 9400 | 5100 | 0.32 | Clamped/Clamped | 6.34 | 13671 | 0.4637554 | Manual Layer-by-Layer |  | 1102.33 | 0.4637554
Kalnins | 2015 | R21 | CFRP (IM7/8552) | [0,60,-60] | 3 | 0.131 | 0.39 | 150 | 260 | 1102.33 | 300 | 260 | 384.6154 | 150200 | 9400 | 5100 | 0.32 | Clamped/Clamped | 7.28 | 13671 | 0.5325141 | Manual Layer-by-Layer |  | 1102.33 | 0.5325141
Kalnins | 2015 | R22 | CFRP (IM7/8552) | [0,45,-45] | 3 | 0.131 | 0.39 | 150 | 260 | 1102.33 | 300 | 260 | 384.6154 | 150200 | 9400 | 5100 | 0.32 | Clamped/Clamped | 8.71 | 17779 | 0.4899038 | Manual Layer-by-Layer |  | 1102.33 | 0.4899038
Kalnins | 2015 | R23 | CFRP (IM7/8552) | [0,45,-45] | 3 | 0.131 | 0.39 | 150 | 260 | 1102.33 | 300 | 260 | 384.6154 | 150200 | 9400 | 5100 | 0.32 | Clamped/Clamped | 8.5 | 17779 | 0.4780921 | Manual Layer-by-Layer |  | 1102.33 | 0.4780921
Kalnins | 2015 | R24 | CFRP (IM7/8552) | [0,45,-45] | 3 | 0.131 | 0.39 | 150 | 260 | 1102.33 | 300 | 260 | 384.6154 | 150200 | 9400 | 5100 | 0.32 | Clamped/Clamped | 9.63 | 17779 | 0.5416503 | Manual Layer-by-Layer |  | 1102.33 | 0.5416503
Kalnins | 2015 | R15 | CFRP (IM7/8552) | [24,-24,41,-41] | 4 | 0.131 | 0.52 | 250 | 460 | 1552.72 | 500 | 460 | 480.7692 | 150200 | 9400 | 5100 | 0.32 | Clamped/Clamped | 25.38 | 40349 | 0.6290119 | Manual Layer-by-Layer |  | 1552.72 | 0.6290119
Kalnins | 2015 | R16 | CFRP (IM7/8552) | [24,-24,41,-41] | 4 | 0.131 | 0.52 | 250 | 460 | 1552.72 | 500 | 460 | 480.7692 | 150200 | 9400 | 5100 | 0.32 | Clamped/Clamped | 25.64 | 40349 | 0.6354556 | Manual Layer-by-Layer |  | 1552.72 | 0.6354556
Kalnins | 2015 | R17 | CFRP (IM7/8552) | [0,45] | 2 | 0.131 | 0.26 | 150 | 260 | 1653.495 | 300 | 260 | 576.9231 | 150200 | 9400 | 5100 | 0.32 | Clamped/Clamped | 1.6 | 4309.3 | 0.37129 | Manual Layer-by-Layer |  | 1653.495 | 0.37129
Kalnins | 2015 | R18 | CFRP (IM7/8552) | [0,45] | 2 | 0.131 | 0.26 | 150 | 260 | 1653.495 | 300 | 260 | 576.9231 | 150200 | 9400 | 5100 | 0.32 | Clamped/Clamped | 2.44 | 4309.3 | 0.5662173 | Manual Layer-by-Layer |  | 1653.495 | 0.5662173
Schillo | 2015 | Z1.1 | CFRP (AS7/8552) | [90,±30,±30,90] | 6 | 0.13 | 0.78 | 114 | 215 | 495.9046 | 255 | 215 | 146.1538 | 122500 | 11000 | 3250 | 0.27 | Simple Support/Clamped | 60.2 | 70135 | 0.8583446 | Filament Winding |  | 495.9046 | 0.8583446
Schillo | 2015 | Z1.2 | CFRP (AS7/8552) | [90,±30,±30,90] | 6 | 0.13 | 0.78 | 114 | 215 | 495.9046 | 255 | 215 | 146.1538 | 122500 | 11000 | 3250 | 0.27 | Simple Support/Clamped | 57.4 | 70135 | 0.8184216 | Filament Winding |  | 495.9046 | 0.8184216
Schillo | 2015 | Z1.3 | CFRP (AS7/8552) | [90,±30,±30,90] | 6 | 0.13 | 0.78 | 114 | 215 | 495.9046 | 255 | 215 | 146.1538 | 122500 | 11000 | 3250 | 0.27 | Simple Support/Clamped | 62.1 | 70135 | 0.8854352 | Filament Winding |  | 495.9046 | 0.8854352
Schillo | 2015 | Z1.5 | CFRP (AS7/8552) | [90,±30,±30,90] | 6 | 0.13 | 0.78 | 114 | 215 | 495.9046 | 255 | 215 | 146.1538 | 122500 | 11000 | 3250 | 0.27 | Simple Support/Clamped | 61.9 | 70135 | 0.8825836 | Filament Winding |  | 495.9046 | 0.8825836
Schillo | 2015 | Z1.6 | CFRP (AS7/8552) | [90,±30,±30,90] | 6 | 0.13 | 0.78 | 114 | 215 | 495.9046 | 255 | 215 | 146.1538 | 122500 | 11000 | 3250 | 0.27 | Simple Support/Clamped | 60.4 | 70135 | 0.8611963 | Filament Winding |  | 495.9046 | 0.8611963
Schillo | 2015 | Z2.1 | CFRP (AS7/8552) | [90,±30,±30,90] | 6 | 0.13 | 0.78 | 114 | 215 | 495.9046 | 255 | 215 | 146.1538 | 122500 | 11000 | 3250 | 0.27 | Simple Support/Clamped | 58.8 | 70135 | 0.8383831 | Filament Winding |  | 495.9046 | 0.8383831
Schillo | 2015 | Z2.2 | CFRP (AS7/8552) | [90,±30,±30,90] | 6 | 0.13 | 0.78 | 114 | 215 | 495.9046 | 255 | 215 | 146.1538 | 122500 | 11000 | 3250 | 0.27 | Simple Support/Clamped | 61.7 | 70135 | 0.8797319 | Filament Winding |  | 495.9046 | 0.8797319
Schillo | 2015 | Z2.3 | CFRP (AS7/8552) | [90,±30,±30,90] | 6 | 0.13 | 0.78 | 114 | 215 | 495.9046 | 255 | 215 | 146.1538 | 122500 | 11000 | 3250 | 0.27 | Simple Support/Clamped | 60.5 | 70135 | 0.8626221 | Filament Winding |  | 495.9046 | 0.8626221
Schillo | 2015 | Z2.4 | CFRP (AS7/8552) | [90,±30,±30,90] | 6 | 0.13 | 0.78 | 114 | 215 | 495.9046 | 255 | 215 | 146.1538 | 122500 | 11000 | 3250 | 0.27 | Simple Support/Clamped | 56.2 | 70135 | 0.8013118 | Filament Winding |  | 495.9046 | 0.8013118
Schillo | 2015 | Z2.5 | CFRP (AS7/8552) | [90,±30,±30,90] | 6 | 0.13 | 0.78 | 114 | 215 | 495.9046 | 255 | 215 | 146.1538 | 122500 | 11000 | 3250 | 0.27 | Simple Support/Clamped | 57.7 | 70135 | 0.8226991 | Filament Winding |  | 495.9046 | 0.8226991
Schillo | 2015 | Z2.6 | CFRP (AS7/8552) | [90,±30,±30,90] | 6 | 0.13 | 0.78 | 114 | 215 | 495.9046 | 255 | 215 | 146.1538 | 122500 | 11000 | 3250 | 0.27 | Simple Support/Clamped | 55.4 | 70135 | 0.7899052 | Filament Winding |  | 495.9046 | 0.7899052
Khakimova | 2017 | Z36 | CFRP (IM7/8552) | [±34,0,0,±53] | 6 | 0.125 | 0.75 | 400 | 800 | 2035.07 | 840 | 800 | 533.3333 | 152400 | 8800 | 4900 | 0.31 | Clamped/Clamped | 63.3 | 89718 | 0.705544 | Manual Layer-by-Layer |  | 2035.07 | 0.705544
Khakimova | 2017 | Z37 | CFRP (IM7/8552) | [±34,0,0,±53] | 6 | 0.125 | 0.75 | 400 | 800 | 2035.07 | 840 | 800 | 533.3333 | 152400 | 8800 | 4900 | 0.31 | Clamped/Clamped | 58.3 | 89718 | 0.6498139 | Manual Layer-by-Layer |  | 2035.07 | 0.6498139
Skukis | 2017 | R15 | CFRP (IM7/8552) | [±24,±41] | 4 | 0.125 | 0.523 | 250 | 500 | 1823.976 | 550 | 500 | 478.0115 | 171500 | 8900 | 5100 | 0.32 | Clamped/Clamped | 25.04 | 41791 | 0.5991721 | Manual Layer-by-Layer |  | 1823.976 | 0.5991721
Skukis | 2017 | R16 | CFRP (IM7/8552) | [±24,±41] | 4 | 0.125 | 0.523 | 250 | 500 | 1823.976 | 550 | 500 | 478.0115 | 171500 | 8900 | 5100 | 0.32 | Clamped/Clamped | 25.2 | 41791 | 0.6030006 | Manual Layer-by-Layer |  | 1823.976 | 0.6030006
Franzoni | 2019 | ZD27 | CFRP (IM7/8552) | [±45]s | 4 | 0.145 | 0.58 | 250.78 | 560 | 2056.723 | 600 | 560 | 432.3793 | 130820 | 8530 | 4670 | 0.32 | Clamped/Clamped | 20.47 | 28006 | 0.7309148 | Manual Layer-by-Layer |  | 2056.723 | 0.7309148
Franzoni | 2019 | ZD29 | CFRP (IM7/8552) | [±45]s | 4 | 0.13 | 0.52 | 250.87 | 560 | 2293.214 | 600 | 560 | 482.4423 | 144840 | 8930 | 5110 | 0.32 | Clamped/Clamped | 21.86 | 24622 | 0.8878239 | Manual Layer-by-Layer |  | 2293.214 | 0.8878239
Franzoni | 2019 | ZD28 | CFRP (IM7/8552) | [±45]s | 4 | 0.12 | 0.48 | 250.86 | 560 | 2484.415 | 600 | 560 | 522.625 | 155930 | 9260 | 5510 | 0.32 | Clamped/Clamped | 21.49 | 22517 | 0.95439 | Manual Layer-by-Layer |  | 2484.415 | 0.95439
Franzoni | 2020 | Z42 | CFRP(135/HS40/67g NTPT) | [+60 0 -60]s | 6 | 0.06 | 0.36 | 400.93 | 800 | 4229.895 | 850 | 800 | 1114 | 211940 | 8020 | 5500 | 0.25 | Clamped/Clamped | 12.4 | 23559 | 0.5263381 | Manual Layer-by-Layer |  | 4229.895 | 0.5263381
Takano | 2021 | No. 191 | CFRP (HSX350C075) | [-50,50] | 2 | 0.056 | 0.112 | 100 | 200 | 3406.926 | 200 | --- | 892.8571 | 257400 | 6770 | 4495 | 0.33 | Simple Support/Clamped | 0.42 | 957.07 | 0.4388394 | --- |  | 3406.926 | 0.4388394
Takano | 2021 | No. 192 | CFRP (HSX350C075) | [-50,50] | 2 | 0.056 | 0.112 | 100 | 200 | 3406.926 | 200 | --- | 892.8571 | 257400 | 6770 | 4495 | 0.33 | Simple Support/Clamped | 0.46 | 957.07 | 0.4806336 | --- |  | 3406.926 | 0.4806336
Hartwich | 2023 | Z2W2 | CFRP (AS7/8552) | [90,±30,±30,90] | 6 | 0.1366666 | 0.82 | 114 | 215 | 471.7142 | 255 | 215 | 139.02 | 140555 | 10366 | 3679 | 0.32 | Clamped/Clamped | 66.25 | 84023 | 0.7884746 | Filament Winding |  | 471.7142 | 0.7884746
Hartwich | 2023 | Z6W2 | CFRP (AS7/8552) | [90,±30,±30,90] | 6 | 0.1366666 | 0.82 | 114 | 215 | 471.7142 | 255 | 215 | 139.02 | 140555 | 10366 | 3679 | 0.32 | Clamped/Clamped | 66.54 | 85701 | 0.7764203 | Filament Winding |  | 471.7142 | 0.7764203
Hartwich | 2023 | Z3W2 | CFRP (AS7/8552) | [90,±30,±30,90] | 6 | 0.1333333 | 0.8 | 114 | 215 | 483.507 | 255 | 215 | 142.5 | 144642 | 10559 | 3738 | 0.32 | Clamped/Clamped | 59.9 | 83632 | 0.716233 | Filament Winding |  | 483.507 | 0.716233
Hartwich | 2023 | Z4W2 | CFRP (AS7/8552) | [90,±30,±30,90] | 6 | 0.1333333 | 0.8 | 114 | 215 | 483.507 | 255 | 215 | 142.5 | 144642 | 10559 | 3738 | 0.32 | Clamped/Clamped | 64.07 | 83632 | 0.7660943 | Filament Winding |  | 483.507 | 0.7660943
Hartwich | 2023 | Z1W2 | CFRP (AS7/8552) | [90,±30,±30,90] | 6 | 0.13 | 0.78 | 114 | 215 | 495.9046 | 255 | 215 | 146.15 | 147872 | 10714 | 3784 | 0.32 | Clamped/Clamped | 67.14 | 81176 | 0.8270918 | Filament Winding |  | 495.9046 | 0.8270918
Hartwich | 2023 | Z5W2 | CFRP (AS7/8552) | [90,±30,±30,90] | 6 | 0.13 | 0.78 | 114 | 215 | 495.9046 | 255 | 215 | 146.15 | 147872 | 10714 | 3784 | 0.32 | Clamped/Clamped | 62.15 | 81176 | 0.7656204 | Filament Winding |  | 495.9046 | 0.7656204
Hartwich | 2023 | Z1L2 | CFRP (AS7/8552) | [90,-30,30,-30,30,90] | 6 | 0.12 | 0.72 | 114 | 215 | 537.23 | 255 | 215 | 158.333 | 159805 | 11311 | 3964 | 0.32 | Clamped/Clamped | 66.26 | 74200 | 0.8929919 | Manual Layer-by-Layer |  | 537.23 | 0.8929919
Hartwich | 2023 | Z2L2 | CFRP (AS7/8552) | [90,-30,30,-30,30,90] | 6 | 0.12 | 0.72 | 114 | 215 | 537.23 | 255 | 215 | 158.333 | 159805 | 11311 | 3964 | 0.32 | Clamped/Clamped | 64.16 | 74200 | 0.86469 | Manual Layer-by-Layer |  | 537.23 | 0.86469
Hartwich | 2023 | Z3L2 | CFRP (AS7/8552) | [90,-30,30,-30,30,90] | 6 | 0.12 | 0.72 | 114 | 215 | 537.23 | 255 | 215 | 158.333 | 159805 | 11311 | 3964 | 0.32 | Clamped/Clamped | 63.49 | 74200 | 0.8556604 | Manual Layer-by-Layer |  | 537.23 | 0.8556604
Hartwich | 2023 | Z1L1 | CFRP (AS7/8552) | [90,-30,30,-30,30,90] | 6 | 0.118 | 0.71 | 114 | 215 | 544.7966 | 255 | 215 | 160.56 | 162435 | 11449 | 4004 | 0.32 | Clamped/Clamped | 54.86 | 73273 | 0.7487069 | Manual Layer-by-Layer |  | 544.7966 | 0.7487069
Hartwich | 2023 | Z2L1 | CFRP (AS7/8552) | [90,-30,30,-30,30,90] | 6 | 0.117 | 0.7 | 114 | 215 | 552.5794 | 255 | 215 | 162.86 | 163783 | 11520 | 4026 | 0.32 | Clamped/Clamped | 56.24 | 71803 | 0.7832542 | Manual Layer-by-Layer |  | 552.5794 | 0.7832542
Hartwich | 2023 | Z3L1 | CFRP (AS7/8552) | [90,-30,30,-30,30,90] | 6 | 0.117 | 0.7 | 114 | 215 | 552.5794 | 255 | 215 | 162.86 | 163783 | 11520 | 4026 | 0.32 | Clamped/Clamped | 51.51 | 71803 | 0.7173795 | Manual Layer-by-Layer |  | 552.5794 | 0.7173795
Lincoln | 2023 | QI | CFRP (IM7/8552) | [±45,0,90]s | 8 | 0.131 | 1.05 | 300 | 1040 | 3275.494 | 1100 | 1040 | 285.7143 | 138000 | 9720 | 4690 | 0.356 | Clamped/Clamped | 154.3 | 198578 | 0.7770246 | Manual Layer-by-Layer |  | 3275.494 | 0.7770246
Rudd | 2023 | NDL-1 | CFRP (IM7/8552) | [23,0,-23]4s | 24 | 0.173 | 4.152 | 400 | 1200 | 827.1149 | 1200 | --- | 96.39 | 152200 | 8750 | 4690 | 0.356 | Clamped/Clamped | 2077 | 2212670 | 0.9386849 | Advanced Fiber Placement Robot |  | 827.1149 | 0.9386849
Hartwich | 2024 | Z1LG | CFRP (AS7/8552) | [90,-30,30,-30,30,90] | 6 | 0.133 | 0.8 | 300.2 | 750 | 2234.305 | 800 | 750 | 375.25 | 144292 | 10542 | 3733 | 0.32 | Clamped/Clamped | 52.27 | 83829 | 0.6235312 | Manual Layer-by-Layer |  | 2234.305 | 0.6235312
Hartwich | 2024 | Z2LG | CFRP (AS7/8552) | [90,-30,30,-30,30,90] | 6 | 0.135 | 0.86 | 300.2 | 750 | 2078.424 | 800 | 750 | 349.07 | 142568 | 10461 | 3708 | 0.32 | Clamped/Clamped | 52.4 | 95791 | 0.5470243 | Manual Layer-by-Layer |  | 2078.424 | 0.5470243
Hartwich | 2024 | Z3LG | CFRP (AS7/8552) | [90,-30,30,-30,30,90] | 6 | 0.137 | 0.87 | 300.2 | 750 | 2054.534 | 800 | 750 | 345 | 140886 | 10382 | 3684 | 0.32 | Clamped/Clamped | 53.1 | 97041 | 0.5471914 | Manual Layer-by-Layer |  | 2054.534 | 0.5471914
Hartwich | 2024 | Z4LG | CFRP (AS7/8552) | [90,-30,30,-30,30,90] | 6 | 0.132 | 0.84 | 300.2 | 750 | 2127.91 | 800 | 750 | 357.38 | 146059 | 10626 | 3758 | 0.32 | Clamped/Clamped | 57.63 | 93464 | 0.616601 | Manual Layer-by-Layer |  | 2127.91 | 0.616601
Hartwich | 2024 | Z5LG | CFRP (AS7/8552) | [90,-30,30,-30,30,90] | 6 | 0.132 | 0.84 | 300.2 | 750 | 2127.91 | 800 | 750 | 357.38 | 146059 | 10626 | 3758 | 0.32 | Clamped/Clamped | 55.92 | 93464 | 0.5983052 | Manual Layer-by-Layer |  | 2127.91 | 0.5983052
Hartwich | 2024 | Z6LG | CFRP (AS7/8552) | [90,-30,30,-30,30,90] | 6 | 0.133 | 0.85 | 300.2 | 750 | 2102.876 | 800 | 750 | 353.18 | 144292 | 10542 | 3733 | 0.32 | Clamped/Clamped | 59.09 | 94626 | 0.6244584 | Manual Layer-by-Layer |  | 2102.876 | 0.6244584
Hartwich | 2024 | Z1WG | CFRP (AS7/8552) | [90,±30,±30,90] | 6 | 0.138 | 0.88 | 300.2 | 750 | 2031.187 | 800 | 750 | 341.14 | 140061 | 10343 | 3672 | 0.32 | Clamped/Clamped | 60.3 | 98728 | 0.610769 | Filament Winding |  | 2031.187 | 0.610769

## Exp. Cone Bending
Weingarten et al, 1965 (169)
Batdorf Parameter Z | Knockdown Factor - KDF
|  |  |  | R | L | t | L/R | R/t | Z |  | NASA SP-8007 |  | w/t = 0.25 | w/t = 0.5 | w/t = 1 | w/t = 2 | w/t = 3 | w/t = 4 | w/t = 6
|  |  |  | 33 | 66 | 2.518399 | 2 | 13.10356 | 50 | 50 | 0.8173671 | Z | KDF | KDF | KDF | KDF | KDF | KDF
1689.592 | 0.70785 | 1 |  | 33 | 66 | 1.2592 | 2 | 26.20712 | 100 | 100 | 0.7530155 | 50 | 0.741 | 0.657 | 0.62 | 0.561 | 0.522 | 0.494 | 0.41
1689.592 | 0.83325 | 2 |  | 33 | 66 | 0.6295999 | 2 | 52.41424 | 200 | 200 | 0.6717129 | 100 | 0.652 | 0.553 | 0.477 | 0.412 | 0.381 | 0.358 | 0.337
3276.811 | 0.74085 | 3 |  | 33 | 66 | 0.3497777 | 2 | 360 | 360 | 360 | 0.3735476 | 200 | 0.618 | 0.533 | 0.439 | 0.363 | 0.325 | 0.297 | 0.276
3276.811 | 0.6864 | 4 |  | 33 | 66 | 0.1798857 | 2 | 183.4498 | 700 | 700 | 0.4848711 | 400 | 0.571 | 0.537 | 0.457 | 0.353 | 0.311 | 0.283 | 0.253
5728.012 | 0.83325 | 5 |  | 33 | 66 | 0.12592 | 2 | 262.0712 | 1000 | 1000 | 0.4259385 | 700 | 0.505 | 0.495 | 0.459 | 0.357 | 0.298 | 0.28 | 0.243
5728.012 | 0.72435 | 6 |  | 33 | 66 | 0.08394665 | 2 | 393.1068 | 1500 | 1500 | 0.359238 | 1000 | 0.468 | 0.459 | 0.444 | 0.366 | 0.306 | 0.273 | 0.24
5728.012 | 0.7689 | 7 |  | 33 | 66 | 0.06295999 | 2 | 524.1424 | 2000 | 2000 | 0.3136657 | 1500 | 0.42 | 0.416 | 0.408 | 0.374 | 0.313 | 0.273 | 0.24
5728.012 | 0.891 | 8 |  | 33 | 66 | 0.04197332 | 2 | 786.2136 | 3000 | 3000 | 0.2543576 | 2000 | 0.4 | 0.394 | 0.387 | 0.351 | 0.316 | 0.286 | 0.238
718.1019 | 0.627 | 9 |  | 33 | 66 | 0.02518399 | 2 | 1310.356 | 5000 | 5000 | 0.1918959 | 3000 | 0.38 | 0.37 | 0.365 | 0.337 | 0.318 | 0.287 | 0.239
718.1019 | 0.6105 | 10 |  | 33 | 66 | 0.012592 | 2 | 2620.712 | 10000 | 10000 | 0.1347838 | 5000 | 0.34 | 0.338 | 0.332 | 0.316 | 0.307 | 0.283 | 0.246
727.2588 | 0.5709 | 11 | [9 empty] | 10000 | 0.302 | 0.302 | 0.299 | 0.288 | 0.285 | 0.28 | 0.246
727.2588 | 0.61545 | 12
371.2375 | 0.73095 | 13
371.2375 | 0.7722 | 14
497.5924 | 0.6567 | 15 | [6 empty] | 13.10356 | 0.561 |  | 50 | 0.62
497.5924 | 0.69465 | 16 | [6 empty] | 26.20712 | 0.412 |  | 100 | 0.477
504.4239 | 0.6798 | 17 | [6 empty] | 52.41424 | 0.363 |  | 200 | 0.439
504.4239 | 0.6897 | 18 | [6 empty] | 104.8285 | 0.353 |  | 400 | 0.457
377.4678 | 0.70785 | 19 | [6 empty] | 183.4498 | 0.357 |  | 700 | 0.459
377.4678 | 0.74415 | 20 | [6 empty] | 262.0712 | 0.366 |  | 1000 | 0.444
379.1579 | 0.7227 | 21 | [6 empty] | 393.1068 | 0.374 |  | 1500 | 0.408
379.1579 | 0.7227 | 22 | [6 empty] | 524.1424 | 0.351 |  | 2000 | 0.387
384.7858 | 0.7095 | 23 | [6 empty] | 786.2136 | 0.337 |  | 3000 | 0.365
384.7858 | 0.7128 | 24 | [6 empty] | 1310.356 | 0.316 |  | 5000 | 0.332
733.0476 | 0.74085 | 25 | [6 empty] | 2620.712 | 0.288 |  | 10000 | 0.299
733.0476 | 0.7524 | 26
974.4879 | 0.69795 | 27
974.4879 | 0.7161 | 28
974.4879 | 0.70125 | 29
974.4879 | 0.7689 | 30
1488.003 | 0.60225 | 31
1488.003 | 0.54615 | 32
1498.117 | 0.5808 | 33
1498.117 | 0.5709 | 34
750.0265 | 0.792 | 35
750.0265 | 0.8019 | 36
1285.391 | 0.85635 | 37
1285.391 | 0.8448 | 38
1711.32 | 0.7458 | 39
1711.32 | 0.7557 | 40
1720.182 | 0.77715 | 41
1720.182 | 0.8085 | 42
1298.463 | 0.8118 | 43
1298.463 | 0.8415 | 44 | 4769.696007 | 0.3531 |  |  | 4769.696007 | 0.3531
2620.392 | 0.6237 | 45 | 3052.605445 | 0.30855 |  |  | 3052.605445 | 0.30855
2620.392 | 0.69465 | 46 | 3052.605445 | 0.30855 |  |  | 3052.605445 | 0.30855
2641.772 | 0.67485 | 47 | 3052.605445 | 0.3234 |  |  | 3052.605445 | 0.3234
2641.772 | 0.6534 | 48 | 3113.657553 | 0.28545 |  |  | 3113.657553 | 0.28545
1330.378 | 0.75405 | 49 | 3052.605445 | 0.3519945 |  |  | 3052.605445 | 0.3519945
1330.378 | 0.7656 | 50 | 3052.605445 | 0.5665 |  |  | 3052.605445 | 0.5665
2677.08 | 0.79035 | 51 | 3052.605445 | 0.44385 |  |  | 3052.605445 | 0.44385
2677.08 | 0.71775 | 52 | 3052.605445 | 0.4653 |  |  | 3052.605445 | 0.4653
1332.958 | 0.69795 | 53 | 3052.605445 | 0.4719 |  |  | 3052.605445 | 0.4719
1332.958 | 0.66 | 54 | 3052.605445 | 0.43065 |  |  | 3052.605445 | 0.43065
284.8436 | 0.6204 | 55 | 3052.605445 | 0.44055 |  |  | 3052.605445 | 0.44055
284.8436 | 0.67155 | 56 | 3052.605445 | 0.3861 |  |  | 3052.605445 | 0.3861
142.5928 | 0.75735 | 57 | 3052.605445 | 0.3927 |  |  | 3052.605445 | 0.3927
142.5928 | 0.7458 | 58 | 3052.605445 | 0.39765 |  |  | 3052.605445 | 0.39765
294.2219 | 0.6171 | 59 | 3052.605445 | 0.40755 |  |  | 3052.605445 | 0.40755
294.2219 | 0.627 | 60 | 3052.605445 | 0.42075 |  |  | 3052.605445 | 0.42075
149.0896 | 0.6897 | 61 | 3052.605445 | 0.561 |  |  | 3052.605445 | 0.561
149.0896 | 0.69465 | 62 | 3052.605445 | 0.4917 |  |  | 3052.605445 | 0.4917
150.5236 | 0.65835 | 63 | 3052.605445 | 0.4917 |  |  | 3052.605445 | 0.4917
150.5236 | 0.6633 | 64 | 3052.605445 | 0.4323 |  |  | 3052.605445 | 0.4323
403.5596 | 0.8118 | 65 | 3052.605445 | 0.2739 |  |  | 3052.605445 | 0.2739
403.5596 | 0.8382 | 66 | 1717.090563 | 0.297 |  |  | 1717.090563 | 0.297
306.612 | 0.71445 | 67 | 763.1513611 | 0.26235 |  |  | 763.1513611 | 0.26235
306.612 | 0.69465 | 68 | 763.1513611 | 0.3498 |  |  | 763.1513611 | 0.3498
306.612 | 0.59895 | 69 | 763.1513611 | 0.3234 |  |  | 763.1513611 | 0.3234
306.612 | 0.65835 | 70 | 763.1513611 | 0.3498 |  |  | 763.1513611 | 0.3498
613.2239 | 0.76725 | 71 | 763.1513611 | 0.3663 |  |  | 763.1513611 | 0.3663
613.2239 | 0.7656 | 72 | 2289.454083 | 0.44715 |  |  | 2289.454083 | 0.44715
309.3002 | 0.65835 | 73 | 2289.454083 | 0.4554 |  |  | 2289.454083 | 0.4554
309.3002 | 0.6633 | 74 | 560.9162504 | 0.44385 |  |  | 560.9162504 | 0.44385
309.3002 | 0.693 | 75 | 572.3635209 | 0.4422 |  |  | 572.3635209 | 0.4422
309.3002 | 0.74415 | 76 | 1526.302722 | 0.5082 |  |  | 1526.302722 | 0.5082
419.1115 | 0.84645 | 77 | 1526.302722 | 0.46695 |  |  | 1526.302722 | 0.46695
419.1115 | 0.7557 | 78 | 381.5756806 | 0.4521 |  |  | 381.5756806 | 0.4521
628.6672 | 0.60555 | 79 | 381.5756806 | 0.50655 |  |  | 381.5756806 | 0.50655
628.6672 | 0.66 | 80 | 763.1513611 | 0.6699 |  |  | 763.1513611 | 0.6699
692.2507 | 0.80025 | 81 | 763.1513611 | 0.59565 |  |  | 763.1513611 | 0.59565
692.2507 | 0.79035 | 82 | 190.7878403 | 0.6039 |  |  | 190.7878403 | 0.6039
524.8452 | 0.71115 | 83 | 190.7878403 | 0.67155 |  |  | 190.7878403 | 0.67155
524.8452 | 0.8052 | 84 | 1930.772944 | 0.4455 |  |  | 1930.772944 | 0.4455
526.9417 | 0.78705 | 85 | 508.4495944 | 0.3102 |  |  | 508.4495944 | 0.3102
526.9417 | 0.8349 | 86 | 508.4495944 | 0.3036 |  |  | 508.4495944 | 0.3036
1063.668 | 0.68475 | 87 | 508.4495944 | 0.4257 |  |  | 508.4495944 | 0.4257
1063.668 | 0.5676 | 88 | 508.4495944 | 0.3531 |  |  | 508.4495944 | 0.3531
714.2145 | 0.87945 | 89 | 482.6932359 | 0.4488 |  |  | 482.6932359 | 0.4488
714.2145 | 0.79365 | 90 | 489.3708103 | 0.5874 |  |  | 489.3708103 | 0.5874
541.3662 | 0.792 | 91 | 465.5223303 | 0.63525 |  |  | 465.5223303 | 0.63525
541.3662 | 0.82995 | 92 | 465.5223303 | 0.61875 |  |  | 465.5223303 | 0.61875
1082.732 | 0.69795 | 93 | 1469.06637 | 0.53295 |  |  | 1469.06637 | 0.53295
1082.732 | 0.71115 | 94 | 1469.06637 | 0.5643 |  |  | 1469.06637 | 0.5643
|  | 95 | 1430.908802 | 0.5742 |  |  | 1430.908802 | 0.5742
106.1967 | 0.8382 | 96 | 1430.908802 | 0.561 |  |  | 1430.908802 | 0.561
106.1967 | 0.7953 | 97 | 357.7272005 | 0.58245 |  |  | 357.7272005 | 0.58245
167.7414 | 0.61545 | 98 | 357.7272005 | 0.528 |  |  | 357.7272005 | 0.528
167.7414 | 0.59565 | 99 | 349.1417477 | 0.59235 |  |  | 349.1417477 | 0.59235
167.7414 | 0.68475 | 100 | 352.9575045 | 0.6138 |  |  | 352.9575045 | 0.6138
167.7414 | 0.65835 | 101 | 1018.807067 | 0.5577 |  |  | 1018.807067 | 0.5577
169.5341 | 0.64185 | 102 | 1018.807067 | 0.6435 |  |  | 1018.807067 | 0.6435
169.5341 | 0.59895 | 103 | 1018.807067 | 0.693 |  |  | 1018.807067 | 0.693
171.3208 | 0.60885 | 104 | 1018.807067 | 0.6963 |  |  | 1018.807067 | 0.6963
171.3208 | 0.58245 | 105 | 976.8337423 | 0.4983 |  |  | 976.8337423 | 0.4983
85.94737 | 0.91905 | 106 | 976.8337423 | 0.56265 |  |  | 976.8337423 | 0.56265
86.5507 | 0.891 | 107 | 254.7017668 | 0.594 |  |  | 254.7017668 | 0.594
88.3217 | 0.858 | 108 | 254.7017668 | 0.6864 |  |  | 254.7017668 | 0.6864
88.3217 | 0.858 | 109 | 254.7017668 | 0.60885 |  |  | 254.7017668 | 0.60885
117.7075 | 0.7986 | 110 | 250.88601 | 0.63195 |  |  | 250.88601 | 0.63195
117.7075 | 0.7788 | 111 | 238.4848004 | 0.60555 |  |  | 238.4848004 | 0.60555
202.4833 | 0.81675 | 112 | 238.4848004 | 0.58245 |  |  | 238.4848004 | 0.58245
202.4833 | 0.85305 | 113 | 507.4956552 | 0.726 |  |  | 507.4956552 | 0.726
167.5358 | 0.8514 | 114 | 507.4956552 | 0.6501 |  |  | 507.4956552 | 0.6501
167.5358 | 0.81345 | 115 | 126.8739138 | 0.7128 |  |  | 126.8739138 | 0.7128
339.5963 | 0.6105 | 116 | 126.8739138 | 0.80685 |  |  | 126.8739138 | 0.80685
339.5963 | 0.5874 | 117 | 778.4143884 | 0.5808 |  |  | 778.4143884 | 0.5808
230.6461 | 0.8481 | 118 | 190.7878403 | 0.6534 |  |  | 190.7878403 | 0.6534
230.6461 | 0.88935 | 119 | 190.7878403 | 0.76065 |  |  | 190.7878403 | 0.76065
172.8726 | 0.858 | 120 | 190.7878403 | 0.80025 |  |  | 190.7878403 | 0.80025
172.8726 | 0.8151 | 121 | 381.5756806 | 0.59565 |  |  | 381.5756806 | 0.59565
174.3146 | 0.87945 | 122 | 381.5756806 | 0.62865 |  |  | 381.5756806 | 0.62865
174.3146 | 0.7161 | 123 | 381.5756806 | 0.6567 |  |  | 381.5756806 | 0.6567
175.7402 | 0.86955 | 124 | 381.5756806 | 0.693 |  |  | 381.5756806 | 0.693
175.7402 | 0.86955 | 125 | 95.39392014 | 0.6897 |  |  | 95.39392014 | 0.6897
175.7402 | 0.86295 | 126 | 95.39392014 | 0.825 |  |  | 95.39392014 | 0.825
175.7402 | 0.88275 | 127 | 95.39392014 | 0.71445 |  |  | 95.39392014 | 0.71445
351.4803 | 0.73425 | 128 | 95.39392014 | 0.8151 |  |  | 95.39392014 | 0.8151
351.4803 | 0.6699 | 129 | 2033.798377 | 0.3597 |  |  | 2033.798377 | 0.3597
351.4803 | 0.74085 | 130 | 2033.798377 | 0.32175 |  |  | 2033.798377 | 0.32175
351.4803 | 0.70125 | 131 | 2033.798377 | 0.3597 |  |  | 2033.798377 | 0.3597
177.1491 | 0.8019 | 132 | 2033.798377 | 0.50325 |  |  | 2033.798377 | 0.50325
177.1491 | 0.74415 | 133 | 2033.798377 | 0.4257 |  |  | 2033.798377 | 0.4257
338.9963 | 0.8679 | 134 | 1907.878403 | 0.51975 |  |  | 1907.878403 | 0.51975
338.9963 | 0.75075 | 135 | 1907.878403 | 0.47685 |  |  | 1907.878403 | 0.47685
259.2903 | 0.79365 | 136 | 1907.878403 | 0.5676 |  |  | 1907.878403 | 0.5676
259.2903 | 0.82005 | 137 | 1957.483241 | 0.4356 |  |  | 1957.483241 | 0.4356
259.2903 | 0.96195 | 138 | 1884.983862 | 0.5643 |  |  | 1884.983862 | 0.5643
259.2903 | 0.80025 | 139 | 1884.983862 | 0.3465 |  |  | 1884.983862 | 0.3465
353.5396 | 0.8283 | 140 | 1957.483241 | 0.34155 |  |  | 1957.483241 | 0.34155
353.5396 | 0.75405 | 141 | 1930.772944 | 0.36135 |  |  | 1930.772944 | 0.36135
272.6451 | 0.9306 | 142 | 1930.772944 | 0.46035 |  |  | 1930.772944 | 0.46035
272.6451 | 0.88605 | 143 | 1930.772944 | 0.4719 |  |  | 1930.772944 | 0.4719
545.2901 | 0.83325 | 144 | 1930.772944 | 0.495 |  |  | 1930.772944 | 0.495
545.2901 | 0.9768 | 145 | 1930.772944 | 0.495 |  |  | 1930.772944 | 0.495
545.2901 | 0.73755 | 146 | 1930.772944 | 0.5841 |  |  | 1930.772944 | 0.5841
545.2901 | 0.73755 | 147 | 1930.772944 | 0.5676 |  |  | 1930.772944 | 0.5676
556.4469 | 0.56925 | 148 | 1930.772944 | 0.61545 |  |  | 1930.772944 | 0.61545
556.4469 | 0.63195 | 149 | 1930.772944 | 0.54615 |  |  | 1930.772944 | 0.54615
287.4275 | 0.86955 | 150 | 1930.772944 | 0.4554 |  |  | 1930.772944 | 0.4554
287.4275 | 0.86955 | 151 | 1930.772944 | 0.4719 |  |  | 1930.772944 | 0.4719
298.1666 | 0.8811 | 152 | 1930.772944 | 0.6006 |  |  | 1930.772944 | 0.6006
298.1666 | 0.8382 | 153 | 1930.772944 | 0.6567 |  |  | 1930.772944 | 0.6567
849.9206 | 0.5841 | 154 | 1526.302722 | 0.41745 |  |  | 1526.302722 | 0.41745
849.9206 | 0.5973 | 155 | 1526.302722 | 0.528 |  |  | 1526.302722 | 0.528
849.9206 | 0.4488 | 156 | 1526.302722 | 0.4521 |  |  | 1526.302722 | 0.4521
849.9206 | 0.42405 | 157 | 1526.302722 | 0.42405 |  |  | 1526.302722 | 0.42405
1699.841 | 0.60225 | 158 | 1526.302722 | 0.4488 |  |  | 1526.302722 | 0.4488
1699.841 | 0.57915 | 159 | 1526.302722 | 0.5874 |  |  | 1526.302722 | 0.5874
1699.841 | 0.5379 | 160 | 1591.170588 | 0.5478 |  |  | 1591.170588 | 0.5478
239.6686 | 0.5544 | 161 | 1526.302722 | 0.50985 |  |  | 1526.302722 | 0.50985
239.6686 | 0.51645 | 162 | 1526.302722 | 0.4785 |  |  | 1526.302722 | 0.4785
239.6686 | 0.5313 | 163 | 1526.302722 | 0.5082 |  |  | 1526.302722 | 0.5082
239.6686 | 0.5016 | 164 | 1526.302722 | 0.49005 |  |  | 1526.302722 | 0.49005
211.7722 | 0.59565 | 165 | 1526.302722 | 0.4719 |  |  | 1526.302722 | 0.4719
479.3373 | 0.561 | 166 | 1526.302722 | 0.51315 |  |  | 1526.302722 | 0.51315
479.3373 | 0.49665 | 167 | 1526.302722 | 0.4917 |  |  | 1526.302722 | 0.4917
479.3373 | 0.6633 | 168 | 1526.302722 | 0.51315 |  |  | 1526.302722 | 0.51315
479.3373 | 0.68475 | 169 | 1526.302722 | 0.47025 |  |  | 1526.302722 | 0.47025
678.5913 | 0.495 | 170 | 1526.302722 | 0.74415 |  |  | 1526.302722 | 0.74415
|  |  | 1526.302722 | 0.68475 |  |  | 1526.302722 | 0.68475
|  |  | 1526.302722 | 0.60225 |  |  | 1526.302722 | 0.60225
|  |  | 1526.302722 | 0.4818 |  |  | 1526.302722 | 0.4818
|  |  | 1526.302722 | 0.6534 |  |  | 1526.302722 | 0.6534
|  |  | 1526.302722 | 0.5478 |  |  | 1526.302722 | 0.5478
|  |  | 1526.302722 | 0.49665 |  |  | 1526.302722 | 0.49665
|  |  | 1526.302722 | 0.49335 |  |  | 1526.302722 | 0.49335
|  |  | 1526.302722 | 0.73755 |  |  | 1526.302722 | 0.73755
|  |  | 1526.302722 | 0.67485 |  |  | 1526.302722 | 0.67485
|  |  | 1526.302722 | 0.46035 |  |  | 1526.302722 | 0.46035
|  |  | 1526.302722 | 0.44715 |  |  | 1526.302722 | 0.44715
|  |  | 1526.302722 | 0.3762 |  |  | 1526.302722 | 0.3762
|  |  | 1526.302722 | 0.5709 |  |  | 1526.302722 | 0.5709
|  |  | 1526.302722 | 0.56925 |  |  | 1526.302722 | 0.56925
|  |  | 1526.302722 | 0.6072 |  |  | 1526.302722 | 0.6072
|  |  | 1232.489448 | 0.5808 |  |  | 1232.489448 | 0.5808
|  |  | 1144.727042 | 0.5379 |  |  | 1144.727042 | 0.5379
|  |  | 286.1817604 | 0.5247 |  |  | 286.1817604 | 0.5247
|  |  | 286.1817604 | 0.59565 |  |  | 286.1817604 | 0.59565
|  |  | 805.124686 | 0.6072 |  |  | 805.124686 | 0.6072
|  |  | 3052.605445 | 0.5115 |  |  | 3052.605445 | 0.5115
|  |  | 3052.605445 | 0.44055 |  |  | 3052.605445 | 0.44055
|  |  | 763.1513611 | 0.55275 |  |  | 763.1513611 | 0.55275
|  |  | 763.1513611 | 0.4389 |  |  | 763.1513611 | 0.4389
|  |  | 1526.302722 | 0.5973 |  |  | 1526.302722 | 0.5973
|  |  | 1526.302722 | 0.4917 |  |  | 1526.302722 | 0.4917
|  |  | 381.5756806 | 0.4422 |  |  | 381.5756806 | 0.4422
|  |  | 381.5756806 | 0.5709 |  |  | 381.5756806 | 0.5709
|  |  | 1430.908802 | 0.5346 |  |  | 1430.908802 | 0.5346
|  |  | 1144.727042 | 0.45045 |  |  | 1144.727042 | 0.45045
|  |  | 7154.544011 | 0.46365 |  |  | 7154.544011 | 0.46365
|  |  | 286.1817604 | 0.49995 |  |  | 286.1817604 | 0.49995
|  |  | 3800.493778 | 0.41085 |  |  | 3800.493778 | 0.41085
|  |  | 950.1234446 | 0.42405 |  |  | 950.1234446 | 0.42405

## Exp. Kone Axial Compression
[5 empty] | 0.66 |  |  | 480 |  | Weingarten et al, 1965 (133) |  |  |  |  | 1.016949
R/T | L/R | R | H | r | t | KDF | beta | Ra |  | L | Z |  | KDF
|  | 400 | 300 | 190 | 0.75 |  | 35 | 360.1285 | 210.0623 | 366.2324 | 473.7131 |  |  |  | Ra/t | L/Ra |  | R | L | t | L/R | R/t | Z |  | NASA SP-8007 |  | v025 | v05 | v1 | v2 | v3 | v4
672.11 | 0.24 | 128.04 | 15.24 | 101.63 | 0.19 | 0.79 | 60 | 229.67 | 26.39645 | 30.48 | 20.3092 | 1208.789 | 0.79 | 1 | 1208.789 | 0.1327122 |  | 33 | 66 | 2.518399 | 2 | 13.10356 | 50 | 50 | 0.8173671 | Z | KDF | KDF | KDF | KDF | KDF | KDF
672.11 | 0.24 | 128.04 | 15.24 | 101.63 | 0.19 | 0.78 | 60 | 229.67 | 26.39645 | 30.48 | 20.3092 | 1208.789 | 0.78 | 2 | 1208.789 | 0.1327122 |  | 33 | 66 | 1.2592 | 2 | 26.20712 | 100 | 100 | 0.7530155 | 50 | 0.741 | 0.657 | 0.62 | 0.561 | 0.523 | 0.478
995.43 | 0.28 | 126.42 | 25.12 | 101.3 | 0.13 | 0.59 | 45 | 161.0224 | 25.12 | 35.52504 | 57.51226 | 1238.634 | 0.59 | 3 | 1238.634 | 0.2206218 | 1.506061 | 33 | 66 | 0.6295999 | 2 | 52.41424 | 200 | 200 | 0.6717129 | 100 | 0.652 | 0.553 | 0.477 | 0.412 | 0.374 | 0.341
995.43 | 0.28 | 126.42 | 25.12 | 101.3 | 0.13 | 0.58 | 45 | 161.0224 | 25.12 | 35.52504 | 57.51226 | 1238.634 | 0.58 | 4 | 1238.634 | 0.2206218 |  | 33 | 66 | 0.3147999 | 2 | 104.8285 | 400 | 400 | 0.57366 | 200 | 0.618 | 0.533 | 0.439 | 0.363 | 0.325 | 0.29
995.43 | 0.28 | 126.42 | 25.12 | 101.3 | 0.13 | 0.66 | 45 | 161.0224 | 25.12 | 35.52504 | 57.51226 | 1238.634 | 0.66 | 5 | 1238.634 | 0.2206218 |  | 33 | 66 | 0.1798857 | 2 | 183.4498 | 700 | 700 | 0.4848711 | 400 | 0.571 | 0.537 | 0.457 | 0.353 | 0.314 | 0.271
995.43 | 0.28 | 126.42 | 25.12 | 101.3 | 0.13 | 0.65 | 45 | 161.0224 | 25.12 | 35.52504 | 57.51226 | 1238.634 | 0.65 | 6 | 1238.634 | 0.2206218 |  | 33 | 66 | 0.12592 | 2 | 262.0712 | 1000 | 1000 | 0.4259385 | 700 | 0.505 | 0.495 | 0.459 | 0.357 | 0.3 | 0.272
496.82 | 0.57 | 126.19 | 36.2 | 63.5 | 0.25 | 0.65 | 60 | 189.69 | 62.70024 | 72.4 | 105.4419 | 758.76 | 0.65 | 7 | 758.76 | 0.3816754 |  | 33 | 66 | 0.08394665 | 2 | 393.1068 | 1500 | 1500 | 0.359238 | 1000 | 0.468 | 0.459 | 0.444 | 0.366 | 0.308 | 0.269
993.63 | 0.57 | 126.19 | 36.2 | 63.5 | 0.13 | 0.5 | 60 | 189.69 | 62.70024 | 72.4 | 202.773 | 1459.154 | 0.5 | 8 | 1459.154 | 0.3816754 |  | 33 | 66 | 0.06295999 | 2 | 524.1424 | 2000 | 2000 | 0.3136657 | 1500 | 0.42 | 0.416 | 0.408 | 0.374 | 0.308 | 0.277
993.63 | 0.57 | 126.19 | 36.2 | 63.5 | 0.13 | 0.48 | 60 | 189.69 | 62.70024 | 72.4 | 202.773 | 1459.154 | 0.48 | 9 | 1459.154 | 0.3816754 |  | 33 | 66 | 0.04197332 | 2 | 786.2136 | 3000 | 3000 | 0.2543576 | 2000 | 0.4 | 0.394 | 0.387 | 0.351 | 0.315 | 0.279
993.63 | 0.57 | 126.19 | 36.2 | 63.5 | 0.13 | 0.73 | 60 | 189.69 | 62.70024 | 72.4 | 202.773 | 1459.154 | 0.73 | 10 | 1459.154 | 0.3816754 |  | 33 | 66 | 0.02518399 | 2 | 1310.356 | 5000 | 5000 | 0.1918959 | 3000 | 0.38 | 0.37 | 0.365 | 0.337 | 0.313 | 0.284
993.63 | 0.57 | 126.19 | 36.2 | 63.5 | 0.13 | 0.68 | 60 | 189.69 | 62.70024 | 72.4 | 202.773 | 1459.154 | 0.68 | 11 | 1459.154 | 0.3816754 |  | 33 | 66 | 0.012592 | 2 | 2620.712 | 10000 | 10000 | 0.1347838 | 5000 | 0.34 | 0.338 | 0.332 | 0.316 | 0.303 | 0.284
533.13 | 0.49 | 135.42 | 57.38 | 102.29 | 0.25 | 0.54 | 30 | 137.2419 | 33.12836 | 66.25672 | 122.0545 | 548.9677 | 0.54 | 12 | 548.9677 | 0.4827731 | [9 empty] | 10000 | 0.302 | 0.302 | 0.299 | 0.288 | 0.277 | 0.273
1063.76 | 0.49 | 135.1 | 57.4 | 101.96 | 0.13 | 0.44 | 30 | 136.8667 | 33.13991 | 66.27981 | 235.5278 | 1052.82 | 0.44 | 13 | 1052.82 | 0.4842656
1775.22 | 0.49 | 135.27 | 57.48 | 102.09 | 0.08 | 0.44 | 30 | 137.0399 | 33.18609 | 66.37219 | 383.3152 | 1712.998 | 0.44 | 14 | 1712.998 | 0.4843276
1775.22 | 0.49 | 135.27 | 57.48 | 102.09 | 0.08 | 0.4 | 30 | 137.0399 | 33.18609 | 66.37219 | 383.3152 | 1712.998 | 0.4 | 15 | 1712.998 | 0.4843276
1775.22 | 0.49 | 135.27 | 57.48 | 102.09 | 0.08 | 0.57 | 30 | 137.0399 | 33.18609 | 66.37219 | 383.3152 | 1712.998 | 0.57 | 16 | 1712.998 | 0.4843276 | [6 empty] | 13.10356 | 0.561 |  | 50 | 0.62
1775.22 | 0.49 | 135.27 | 57.48 | 102.09 | 0.08 | 0.55 | 30 | 137.0399 | 33.18609 | 66.37219 | 383.3152 | 1712.998 | 0.55 | 17 | 1712.998 | 0.4843276 | [6 empty] | 26.20712 | 0.412 |  | 100 | 0.477
1775.22 | 0.49 | 135.27 | 57.48 | 102.09 | 0.08 | 0.57 | 30 | 137.0399 | 33.18609 | 66.37219 | 383.3152 | 1712.998 | 0.57 | 18 | 1712.998 | 0.4843276 | [6 empty] | 52.41424 | 0.363 |  | 200 | 0.439
1775.22 | 0.49 | 135.27 | 57.48 | 102.09 | 0.08 | 0.39 | 30 | 137.0399 | 33.18609 | 66.37219 | 383.3152 | 1712.998 | 0.39 | 19 | 1712.998 | 0.4843276 | [6 empty] | 104.8285 | 0.353 |  | 400 | 0.457
1672.82 | 0.58 | 127.47 | 69.48 | 102.18 | 0.08 | 0.55 | 20 | 122.1942 | 25.28865 | 73.93907 | 533.4922 | 1527.428 | 0.55 | 20 | 1527.428 | 0.6050947 | [6 empty] | 183.4498 | 0.357 |  | 700 | 0.459
1672.82 | 0.58 | 127.47 | 69.48 | 102.18 | 0.08 | 0.53 | 20 | 122.1942 | 25.28865 | 73.93907 | 533.4922 | 1527.428 | 0.53 | 21 | 1527.428 | 0.6050947 | [6 empty] | 262.0712 | 0.366 |  | 1000 | 0.444
492.95 | 0.8 | 125.21 | 50.29 | 38.1 | 0.25 | 0.62 | 60 | 163.31 | 87.10484 | 100.58 | 236.3694 | 653.24 | 0.62 | 22 | 653.24 | 0.6158839 | [6 empty] | 393.1068 | 0.374 |  | 1500 | 0.408
996.28 | 0.81 | 126.53 | 51.05 | 38.1 | 0.13 | 0.69 | 60 | 164.63 | 88.42119 | 102.1 | 464.6435 | 1266.385 | 0.69 | 23 | 1266.385 | 0.6201786 | [6 empty] | 524.1424 | 0.351 |  | 2000 | 0.387
996.28 | 0.81 | 126.53 | 51.05 | 38.1 | 0.13 | 0.66 | 60 | 164.63 | 88.42119 | 102.1 | 464.6435 | 1266.385 | 0.66 | 24 | 1266.385 | 0.6201786 | [6 empty] | 786.2136 | 0.337 |  | 3000 | 0.365
996.28 | 0.81 | 126.53 | 51.05 | 38.1 | 0.13 | 0.54 | 60 | 164.63 | 88.42119 | 102.1 | 464.6435 | 1266.385 | 0.54 | 25 | 1266.385 | 0.6201786 | [6 empty] | 1310.356 | 0.316 |  | 5000 | 0.332
996.28 | 0.81 | 126.53 | 51.05 | 38.1 | 0.13 | 0.54 | 60 | 164.63 | 88.42119 | 102.1 | 464.6435 | 1266.385 | 0.54 | 26 | 1266.385 | 0.6201786 | [6 empty] | 2620.712 | 0.288 |  | 10000 | 0.299
996.28 | 0.81 | 126.53 | 51.05 | 38.1 | 0.13 | 0.63 | 60 | 164.63 | 88.42119 | 102.1 | 464.6435 | 1266.385 | 0.63 | 27 | 1266.385 | 0.6201786
1664.92 | 0.71 | 126.87 | 63.72 | 63.15 | 0.08 | 0.53 | 45 | 134.3644 | 63.72 | 90.11369 | 720.6559 | 1679.555 | 0.53 | 28 | 1679.555 | 0.6706662
1664.92 | 0.71 | 126.87 | 63.72 | 63.15 | 0.08 | 0.49 | 45 | 134.3644 | 63.72 | 90.11369 | 720.6559 | 1679.555 | 0.49 | 29 | 1679.555 | 0.6706662
500.1 | 0.92 | 127.03 | 58.67 | 25.4 | 0.25 | 0.62 | 60 | 152.43 | 101.6194 | 117.34 | 344.6691 | 609.72 | 0.62 | 30 | 609.72 | 0.769796
500.1 | 0.92 | 127.03 | 58.67 | 25.4 | 0.25 | 0.67 | 60 | 152.43 | 101.6194 | 117.34 | 344.6691 | 609.72 | 0.67 | 31 | 609.72 | 0.769796
500.1 | 0.92 | 127.03 | 58.67 | 25.4 | 0.25 | 0.65 | 60 | 152.43 | 101.6194 | 117.34 | 344.6691 | 609.72 | 0.65 | 32 | 609.72 | 0.769796
1000.21 | 0.92 | 127.03 | 58.67 | 25.4 | 0.13 | 0.67 | 60 | 152.43 | 101.6194 | 117.34 | 662.8253 | 1172.538 | 0.67 | 33 | 1172.538 | 0.769796
1000.21 | 0.92 | 127.03 | 58.67 | 25.4 | 0.13 | 0.67 | 60 | 152.43 | 101.6194 | 117.34 | 662.8253 | 1172.538 | 0.67 | 34 | 1172.538 | 0.769796
1000.21 | 0.92 | 127.03 | 58.67 | 25.4 | 0.13 | 0.54 | 60 | 152.43 | 101.6194 | 117.34 | 662.8253 | 1172.538 | 0.54 | 35 | 1172.538 | 0.769796
1000.21 | 0.92 | 127.03 | 58.67 | 25.4 | 0.13 | 0.6 | 60 | 152.43 | 101.6194 | 117.34 | 662.8253 | 1172.538 | 0.6 | 36 | 1172.538 | 0.769796
1000.21 | 0.92 | 127.03 | 58.67 | 25.4 | 0.13 | 0.54 | 60 | 152.43 | 101.6194 | 117.34 | 662.8253 | 1172.538 | 0.54 | 37 | 1172.538 | 0.769796
1667.85 | 0.92 | 127.09 | 58.7 | 25.41 | 0.08 | 0.68 | 60 | 152.5 | 101.6714 | 117.4 | 1077.698 | 1906.25 | 0.68 | 38 | 1906.25 | 0.7698361
1667.85 | 0.92 | 127.09 | 58.7 | 25.41 | 0.08 | 0.62 | 60 | 152.5 | 101.6714 | 117.4 | 1077.698 | 1906.25 | 0.62 | 39 | 1906.25 | 0.7698361
667.64 | 0.92 | 127.19 | 58.75 | 25.43 | 0.19 | 0.65 | 60 | 152.62 | 101.758 | 117.5 | 454.1835 | 803.2632 | 0.65 | 40 | 803.2632 | 0.769886
667.64 | 0.92 | 127.19 | 58.75 | 25.43 | 0.19 | 0.59 | 60 | 152.62 | 101.758 | 117.5 | 454.1835 | 803.2632 | 0.59 | 41 | 803.2632 | 0.769886
3330.07 | 0.9 | 169.17 | 108.03 | 61.14 | 0.05 | 0.37 | 45 | 162.8538 | 108.03 | 152.7775 | 2734.46 | 3257.075 | 0.37 | 42 | 3257.075 | 0.9381269
3330.07 | 0.9 | 169.17 | 108.03 | 61.14 | 0.05 | 0.36 | 45 | 162.8538 | 108.03 | 152.7775 | 2734.46 | 3257.075 | 0.36 | 43 | 3257.075 | 0.9381269
576.46 | 0.86 | 146.42 | 108.45 | 83.81 | 0.25 | 0.51 | 30 | 132.9234 | 62.61364 | 125.2273 | 450.1707 | 531.6934 | 0.51 | 44 | 531.6934 | 0.9421014
1001.38 | 0.99 | 127.17 | 89.1 | 38.08 | 0.13 | 0.63 | 45 | 116.8494 | 89.1 | 126.0064 | 997.0944 | 898.8415 | 0.63 | 45 | 898.8415 | 1.078366
1001.38 | 0.99 | 127.17 | 89.1 | 38.08 | 0.13 | 0.56 | 45 | 116.8494 | 89.1 | 126.0064 | 997.0944 | 898.8415 | 0.56 | 46 | 898.8415 | 1.078366
499.97 | 0.99 | 126.99 | 89.1 | 37.9 | 0.25 | 0.65 | 45 | 116.5948 | 89.1 | 126.0064 | 519.6211 | 466.3793 | 0.65 | 47 | 466.3793 | 1.08072
499.97 | 0.99 | 126.99 | 89.1 | 37.9 | 0.25 | 0.66 | 45 | 116.5948 | 89.1 | 126.0064 | 519.6211 | 466.3793 | 0.66 | 48 | 466.3793 | 1.08072
499.97 | 0.99 | 126.99 | 89.1 | 37.9 | 0.25 | 0.65 | 45 | 116.5948 | 89.1 | 126.0064 | 519.6211 | 466.3793 | 0.65 | 49 | 466.3793 | 1.08072
1678.29 | 1 | 127.89 | 90.06 | 37.82 | 0.08 | 0.49 | 45 | 117.1747 | 90.06 | 127.3641 | 1650.786 | 1464.683 | 0.49 | 50 | 1464.683 | 1.086959
1678.29 | 1 | 127.89 | 90.06 | 37.82 | 0.08 | 0.48 | 45 | 117.1747 | 90.06 | 127.3641 | 1650.786 | 1464.683 | 0.48 | 51 | 1464.683 | 1.086959
496.95 | 1 | 126.22 | 109.28 | 63.13 | 0.25 | 0.67 | 30 | 109.3213 | 63.09284 | 126.1857 | 555.7713 | 437.2851 | 0.67 | 52 | 437.2851 | 1.154265
619.23 | 1 | 127.4 | 110.49 | 63.61 | 0.21 | 0.47 | 30 | 110.2797 | 63.79143 | 127.5829 | 670.4874 | 525.1413 | 0.47 | 53 | 525.1413 | 1.156903
977.84 | 1.01 | 124.19 | 108.22 | 61.7 | 0.13 | 0.71 | 30 | 107.3236 | 62.48085 | 124.9617 | 1067.667 | 825.5665 | 0.71 | 54 | 825.5665 | 1.164345
1633.21 | 1.01 | 124.45 | 108.46 | 61.83 | 0.08 | 0.51 | 30 | 107.5488 | 62.61941 | 125.2388 | 1739.014 | 1344.36 | 0.51 | 55 | 1344.36 | 1.164484
1633.21 | 1.01 | 124.45 | 108.46 | 61.83 | 0.08 | 0.42 | 30 | 107.5488 | 62.61941 | 125.2388 | 1739.014 | 1344.36 | 0.42 | 56 | 1344.36 | 1.164484
1633.21 | 1.01 | 124.45 | 108.46 | 61.83 | 0.08 | 0.39 | 30 | 107.5488 | 62.61941 | 125.2388 | 1739.014 | 1344.36 | 0.39 | 57 | 1344.36 | 1.164484
1633.21 | 1.01 | 124.45 | 108.46 | 61.83 | 0.08 | 0.38 | 30 | 107.5488 | 62.61941 | 125.2388 | 1739.014 | 1344.36 | 0.38 | 58 | 1344.36 | 1.164484
1810.31 | 1.1 | 137.95 | 131.83 | 61.83 | 0.08 | 0.63 | 30 | 115.343 | 76.11209 | 152.2242 | 2395.557 | 1441.788 | 0.63 | 59 | 1441.788 | 1.319752
509.61 | 1.29 | 129.44 | 163.81 | 100.56 | 0.25 | 0.5 | 10 | 116.7741 | 28.88412 | 166.337 | 904.0911 | 467.0962 | 0.5 | 60 | 467.0962 | 1.424435
509.61 | 1.29 | 129.44 | 163.81 | 100.56 | 0.25 | 0.51 | 10 | 116.7741 | 28.88412 | 166.337 | 904.0911 | 467.0962 | 0.51 | 61 | 467.0962 | 1.424435
1693.28 | 1.29 | 129.03 | 163.6 | 100.18 | 0.08 | 0.42 | 10 | 116.373 | 28.84709 | 166.1238 | 2827.758 | 1454.662 | 0.42 | 62 | 1454.662 | 1.427512
1693.28 | 1.29 | 129.03 | 163.6 | 100.18 | 0.08 | 0.39 | 10 | 116.373 | 28.84709 | 166.1238 | 2827.758 | 1454.662 | 0.39 | 63 | 1454.662 | 1.427512
1671.74 | 1.19 | 127.39 | 131.83 | 51.28 | 0.08 | 0.56 | 30 | 103.1552 | 76.11209 | 152.2242 | 2678.594 | 1289.44 | 0.56 | 64 | 1289.44 | 1.475681
1671.74 | 1.19 | 127.39 | 131.83 | 51.28 | 0.08 | 0.55 | 30 | 103.1552 | 76.11209 | 152.2242 | 2678.594 | 1289.44 | 0.55 | 65 | 1289.44 | 1.475681
501.31 | 1.19 | 127.33 | 131.77 | 51.25 | 0.25 | 0.54 | 30 | 103.1032 | 76.07744 | 152.1549 | 856.8017 | 412.4128 | 0.54 | 66 | 412.4128 | 1.475753
501.31 | 1.19 | 127.33 | 131.77 | 51.25 | 0.25 | 0.58 | 30 | 103.1032 | 76.07744 | 152.1549 | 856.8017 | 412.4128 | 0.58 | 67 | 412.4128 | 1.475753
501.31 | 1.19 | 127.33 | 131.77 | 51.25 | 0.25 | 0.57 | 30 | 103.1032 | 76.07744 | 152.1549 | 856.8017 | 412.4128 | 0.57 | 68 | 412.4128 | 1.475753
1000.46 | 1.19 | 127.06 | 131.49 | 51.14 | 0.13 | 0.48 | 30 | 102.8838 | 75.91579 | 151.8316 | 1644.199 | 791.414 | 0.48 | 69 | 791.414 | 1.475758
1000.46 | 1.19 | 127.06 | 131.49 | 51.14 | 0.13 | 0.45 | 30 | 102.8838 | 75.91579 | 151.8316 | 1644.199 | 791.414 | 0.45 | 70 | 791.414 | 1.475758
785.31 | 1.19 | 99.73 | 103.21 | 40.14 | 0.13 | 0.53 | 30 | 80.75398 | 59.58832 | 119.1766 | 1290.612 | 621.1845 | 0.53 | 71 | 621.1845 | 1.475799
999.88 | 1.2 | 126.98 | 107.95 | 19.04 | 0.13 | 0.6 | 45 | 103.2517 | 107.95 | 152.6644 | 1656.362 | 794.2441 | 0.6 | 72 | 794.2441 | 1.478565
999.88 | 1.2 | 126.98 | 107.95 | 19.04 | 0.13 | 0.62 | 45 | 103.2517 | 107.95 | 152.6644 | 1656.362 | 794.2441 | 0.62 | 73 | 794.2441 | 1.478565
999.88 | 1.2 | 126.98 | 107.95 | 19.04 | 0.13 | 0.59 | 45 | 103.2517 | 107.95 | 152.6644 | 1656.362 | 794.2441 | 0.59 | 74 | 794.2441 | 1.478565
999.88 | 1.2 | 126.98 | 107.95 | 19.04 | 0.13 | 0.6 | 45 | 103.2517 | 107.95 | 152.6644 | 1656.362 | 794.2441 | 0.6 | 75 | 794.2441 | 1.478565
999.88 | 1.2 | 126.98 | 107.95 | 19.04 | 0.13 | 0.53 | 45 | 103.2517 | 107.95 | 152.6644 | 1656.362 | 794.2441 | 0.53 | 76 | 794.2441 | 1.478565
609.27 | 1.2 | 126.9 | 131.69 | 50.87 | 0.21 | 0.48 | 30 | 102.6356 | 76.03126 | 152.0625 | 1023.406 | 488.7407 | 0.48 | 77 | 488.7407 | 1.481577
499.23 | 1.2 | 126.8 | 107.95 | 18.86 | 0.25 | 0.59 | 45 | 102.9972 | 107.95 | 152.6644 | 863.437 | 411.9887 | 0.59 | 78 | 411.9887 | 1.482219
499.23 | 1.2 | 126.8 | 107.95 | 18.86 | 0.25 | 0.63 | 45 | 102.9972 | 107.95 | 152.6644 | 863.437 | 411.9887 | 0.63 | 79 | 411.9887 | 1.482219
499.23 | 1.2 | 126.8 | 107.95 | 18.86 | 0.25 | 0.61 | 45 | 102.9972 | 107.95 | 152.6644 | 863.437 | 411.9887 | 0.61 | 80 | 411.9887 | 1.482219
499.23 | 1.2 | 126.8 | 107.95 | 18.86 | 0.25 | 0.64 | 45 | 102.9972 | 107.95 | 152.6644 | 863.437 | 411.9887 | 0.64 | 81 | 411.9887 | 1.482219
499.23 | 1.2 | 126.8 | 107.95 | 18.86 | 0.25 | 0.62 | 45 | 102.9972 | 107.95 | 152.6644 | 863.437 | 411.9887 | 0.62 | 82 | 411.9887 | 1.482219
1662.72 | 1.2 | 126.7 | 107.95 | 18.75 | 0.08 | 0.39 | 45 | 102.8487 | 107.95 | 152.6644 | 2702.136 | 1285.609 | 0.39 | 83 | 1285.609 | 1.484359
1662.72 | 1.2 | 126.7 | 107.95 | 18.75 | 0.08 | 0.35 | 45 | 102.8487 | 107.95 | 152.6644 | 2702.136 | 1285.609 | 0.35 | 84 | 1285.609 | 1.484359
1662.72 | 1.2 | 126.7 | 107.95 | 18.75 | 0.08 | 0.43 | 45 | 102.8487 | 107.95 | 152.6644 | 2702.136 | 1285.609 | 0.43 | 85 | 1285.609 | 1.484359
1662.72 | 1.2 | 126.7 | 107.95 | 18.75 | 0.08 | 0.49 | 45 | 102.8487 | 107.95 | 152.6644 | 2702.136 | 1285.609 | 0.49 | 86 | 1285.609 | 1.484359
1662.72 | 1.2 | 126.7 | 107.95 | 18.75 | 0.08 | 0.44 | 45 | 102.8487 | 107.95 | 152.6644 | 2702.136 | 1285.609 | 0.44 | 87 | 1285.609 | 1.484359
1662.72 | 1.2 | 126.7 | 107.95 | 18.75 | 0.08 | 0.44 | 45 | 102.8487 | 107.95 | 152.6644 | 2702.136 | 1285.609 | 0.44 | 88 | 1285.609 | 1.484359
1662.72 | 1.2 | 126.7 | 107.95 | 18.75 | 0.08 | 0.48 | 45 | 102.8487 | 107.95 | 152.6644 | 2702.136 | 1285.609 | 0.48 | 89 | 1285.609 | 1.484359
2490.93 | 1.2 | 126.54 | 131.54 | 50.59 | 0.05 | 0.38 | 30 | 102.2661 | 75.94465 | 151.8893 | 4304.013 | 2045.321 | 0.38 | 90 | 2045.321 | 1.485237
2490.93 | 1.2 | 126.54 | 131.54 | 50.59 | 0.05 | 0.47 | 30 | 102.2661 | 75.94465 | 151.8893 | 4304.013 | 2045.321 | 0.47 | 91 | 2045.321 | 1.485237
502.07 | 1.46 | 127.53 | 174.63 | 63.97 | 0.25 | 0.57 | 20 | 101.895 | 63.56012 | 185.8374 | 1293.284 | 407.5801 | 0.57 | 92 | 407.5801 | 1.823812
502.07 | 1.46 | 127.53 | 174.63 | 63.97 | 0.25 | 0.53 | 20 | 101.895 | 63.56012 | 185.8374 | 1293.284 | 407.5801 | 0.53 | 93 | 407.5801 | 1.823812
502.07 | 1.46 | 127.53 | 174.63 | 63.97 | 0.25 | 0.54 | 20 | 101.895 | 63.56012 | 185.8374 | 1293.284 | 407.5801 | 0.54 | 94 | 407.5801 | 1.823812
502.07 | 1.46 | 127.53 | 174.63 | 63.97 | 0.25 | 0.52 | 20 | 101.895 | 63.56012 | 185.8374 | 1293.284 | 407.5801 | 0.52 | 95 | 407.5801 | 1.823812
502.07 | 1.46 | 127.53 | 174.63 | 63.97 | 0.25 | 0.49 | 20 | 101.895 | 63.56012 | 185.8374 | 1293.284 | 407.5801 | 0.49 | 96 | 407.5801 | 1.823812
1004.15 | 1.46 | 127.53 | 174.63 | 63.97 | 0.13 | 0.55 | 20 | 101.895 | 63.56012 | 185.8374 | 2487.084 | 783.8079 | 0.55 | 97 | 783.8079 | 1.823812
1004.15 | 1.46 | 127.53 | 174.63 | 63.97 | 0.13 | 0.6 | 20 | 101.895 | 63.56012 | 185.8374 | 2487.084 | 783.8079 | 0.6 | 98 | 783.8079 | 1.823812
1004.15 | 1.46 | 127.53 | 174.63 | 63.97 | 0.13 | 0.61 | 20 | 101.895 | 63.56012 | 185.8374 | 2487.084 | 783.8079 | 0.61 | 99 | 783.8079 | 1.823812
1004.15 | 1.46 | 127.53 | 174.63 | 63.97 | 0.13 | 0.51 | 20 | 101.895 | 63.56012 | 185.8374 | 2487.084 | 783.8079 | 0.51 | 100 | 783.8079 | 1.823812
1004.15 | 1.46 | 127.53 | 174.63 | 63.97 | 0.13 | 0.49 | 20 | 101.895 | 63.56012 | 185.8374 | 2487.084 | 783.8079 | 0.49 | 101 | 783.8079 | 1.823812
2510.37 | 1.46 | 127.53 | 174.63 | 63.97 | 0.05 | 0.41 | 20 | 101.895 | 63.56012 | 185.8374 | 6466.418 | 2037.9 | 0.41 | 102 | 2037.9 | 1.823812
2510.37 | 1.46 | 127.53 | 174.63 | 63.97 | 0.05 | 0.39 | 20 | 101.895 | 63.56012 | 185.8374 | 6466.418 | 2037.9 | 0.39 | 103 | 2037.9 | 1.823812
1672.95 | 1.46 | 127.48 | 174.56 | 63.94 | 0.08 | 0.48 | 20 | 101.8525 | 63.53464 | 185.7629 | 4039.96 | 1273.156 | 0.48 | 104 | 1273.156 | 1.823843
1672.95 | 1.46 | 127.48 | 174.56 | 63.94 | 0.08 | 0.42 | 20 | 101.8525 | 63.53464 | 185.7629 | 4039.96 | 1273.156 | 0.42 | 105 | 1273.156 | 1.823843
491.32 | 1.39 | 124.8 | 150.24 | 38.05 | 0.25 | 0.53 | 30 | 94.02149 | 86.7411 | 173.4822 | 1221.416 | 376.086 | 0.53 | 106 | 376.086 | 1.845134
979.81 | 1.39 | 124.44 | 149.81 | 37.94 | 0.13 | 0.58 | 30 | 93.75014 | 86.49284 | 172.9857 | 2342.21 | 721.1549 | 0.58 | 107 | 721.1549 | 1.845178
2452.31 | 1.39 | 124.58 | 150.24 | 37.83 | 0.05 | 0.47 | 30 | 93.76746 | 86.7411 | 173.4822 | 6123.623 | 1875.349 | 0.47 | 108 | 1875.349 | 1.850132
604.43 | 1.4 | 127.43 | 154.62 | 38.16 | 0.21 | 0.39 | 30 | 95.60343 | 89.2699 | 178.5398 | 1514.6 | 455.2544 | 0.39 | 109 | 455.2544 | 1.867504
633.35 | 1.4 | 127.09 | 154.21 | 38.06 | 0.2 | 0.54 | 30 | 95.3494 | 89.03319 | 178.0664 | 1586.122 | 476.747 | 0.54 | 110 | 476.747 | 1.867514
500.58 | 2.05 | 127.15 | 244.41 | 38.19 | 0.25 | 0.63 | 20 | 87.97558 | 88.95796 | 260.0957 | 2934.167 | 351.9023 | 0.63 | 111 | 351.9023 | 2.956453
500.58 | 2.05 | 127.15 | 244.41 | 38.19 | 0.25 | 0.58 | 20 | 87.97558 | 88.95796 | 260.0957 | 2934.167 | 351.9023 | 0.58 | 112 | 351.9023 | 2.956453
500.58 | 2.05 | 127.15 | 244.41 | 38.19 | 0.25 | 0.55 | 20 | 87.97558 | 88.95796 | 260.0957 | 2934.167 | 351.9023 | 0.55 | 113 | 351.9023 | 2.956453
1001.16 | 2.05 | 127.15 | 244.41 | 38.19 | 0.13 | 0.56 | 20 | 87.97558 | 88.95796 | 260.0957 | 5642.629 | 676.7352 | 0.56 | 114 | 676.7352 | 2.956453
1001.16 | 2.05 | 127.15 | 244.41 | 38.19 | 0.13 | 0.58 | 20 | 87.97558 | 88.95796 | 260.0957 | 5642.629 | 676.7352 | 0.58 | 115 | 676.7352 | 2.956453
1001.16 | 2.05 | 127.15 | 244.41 | 38.19 | 0.13 | 0.64 | 20 | 87.97558 | 88.95796 | 260.0957 | 5642.629 | 676.7352 | 0.64 | 116 | 676.7352 | 2.956453
2502.9 | 2.05 | 127.15 | 244.41 | 38.19 | 0.05 | 0.48 | 20 | 87.97558 | 88.95796 | 260.0957 | 14670.84 | 1759.512 | 0.48 | 117 | 1759.512 | 2.956453
2502.9 | 2.05 | 127.15 | 244.41 | 38.19 | 0.05 | 0.48 | 20 | 87.97558 | 88.95796 | 260.0957 | 14670.84 | 1759.512 | 0.48 | 118 | 1759.512 | 2.956453
498.98 | 2.6 | 126.74 | 324.4 | 69.54 | 0.25 | 0.43 | 10 | 99.65397 | 57.20047 | 329.4044 | 4154.75 | 398.6159 | 0.43 | 119 | 398.6159 | 3.305482
498.98 | 2.6 | 126.74 | 324.4 | 69.54 | 0.25 | 0.4 | 10 | 99.65397 | 57.20047 | 329.4044 | 4154.75 | 398.6159 | 0.4 | 120 | 398.6159 | 3.305482
498.98 | 2.6 | 126.74 | 324.4 | 69.54 | 0.25 | 0.47 | 10 | 99.65397 | 57.20047 | 329.4044 | 4154.75 | 398.6159 | 0.47 | 121 | 398.6159 | 3.305482
498.98 | 2.6 | 126.74 | 324.4 | 69.54 | 0.25 | 0.47 | 10 | 99.65397 | 57.20047 | 329.4044 | 4154.75 | 398.6159 | 0.47 | 122 | 398.6159 | 3.305482
997.95 | 2.6 | 126.74 | 324.4 | 69.54 | 0.13 | 0.55 | 10 | 99.65397 | 57.20047 | 329.4044 | 7989.903 | 766.569 | 0.55 | 123 | 766.569 | 3.305482
997.95 | 2.6 | 126.74 | 324.4 | 69.54 | 0.13 | 0.53 | 10 | 99.65397 | 57.20047 | 329.4044 | 7989.903 | 766.569 | 0.53 | 124 | 766.569 | 3.305482
997.95 | 2.6 | 126.74 | 324.4 | 69.54 | 0.13 | 0.52 | 10 | 99.65397 | 57.20047 | 329.4044 | 7989.903 | 766.569 | 0.52 | 125 | 766.569 | 3.305482
997.95 | 2.6 | 126.74 | 324.4 | 69.54 | 0.13 | 0.56 | 10 | 99.65397 | 57.20047 | 329.4044 | 7989.903 | 766.569 | 0.56 | 126 | 766.569 | 3.305482
997.95 | 2.6 | 126.74 | 324.4 | 69.54 | 0.13 | 0.54 | 10 | 99.65397 | 57.20047 | 329.4044 | 7989.903 | 766.569 | 0.54 | 127 | 766.569 | 3.305482
1660.26 | 2.6 | 126.51 | 323.82 | 69.41 | 0.08 | 0.43 | 10 | 99.47119 | 57.0982 | 328.8154 | 12960.98 | 1243.39 | 0.43 | 128 | 1243.39 | 3.305635
1660.26 | 2.6 | 126.51 | 323.82 | 69.41 | 0.08 | 0.38 | 10 | 99.47119 | 57.0982 | 328.8154 | 12960.98 | 1243.39 | 0.38 | 129 | 1243.39 | 3.305635
1745.23 | 2.75 | 132.99 | 360.54 | 69.41 | 0.08 | 0.33 | 10 | 102.7612 | 63.57293 | 366.1019 | 15552.69 | 1284.515 | 0.33 | 130 | 1284.515 | 3.562648
1745.23 | 2.75 | 132.99 | 360.54 | 69.41 | 0.08 | 0.37 | 10 | 102.7612 | 63.57293 | 366.1019 | 15552.69 | 1284.515 | 0.37 | 131 | 1284.515 | 3.562648
1001.77 | 2.88 | 127.23 | 361.2 | 63.54 | 0.13 | 0.54 | 10 | 96.85647 | 63.68931 | 366.7721 | 10191.57 | 745.0497 | 0.54 | 132 | 745.0497 | 3.786759
1001.77 | 2.88 | 127.23 | 361.2 | 63.54 | 0.13 | 0.59 | 10 | 96.85647 | 63.68931 | 366.7721 | 10191.57 | 745.0497 | 0.59 | 133 | 745.0497 | 3.786759

## Exp. Cylinder Bending
Weingarten et al, 1965 (59)
|  |  | R | L | t | L/R | R/t | Z |  | NASA SP-8007 |  | v025 | v05 | v1 | v2 | v3 | v4
| 0 |  | 33 | 66 | 2.518399 | 2 | 13.10356 | 50 | 50 | 0.8173671 | Z | KDF | KDF | KDF | KDF | KDF | KDF
1 | 292.1439 | 0.54615 | 33 | 66 | 1.2592 | 2 | 26.20712 | 100 | 100 | 0.7530155 | 50 | 0.741 | 0.657 | 0.62 | 0.561 | 0.522 | 0.494
2 | 584.2878 | 0.62535 | 33 | 66 | 0.6295999 | 2 | 52.41424 | 200 | 200 | 0.6717129 | 100 | 0.652 | 0.553 | 0.477 | 0.412 | 0.381 | 0.358
3 | 584.2878 | 0.5808 | 33 | 66 | 0.3147999 | 2 | 104.8285 | 400 | 400 | 0.57366 | 200 | 0.618 | 0.533 | 0.439 | 0.363 | 0.325 | 0.297
4 | 973.5695 | 0.6402 | 33 | 66 | 0.1798857 | 2 | 183.4498 | 700 | 700 | 0.4848711 | 400 | 0.571 | 0.537 | 0.457 | 0.353 | 0.311 | 0.283
5 | 973.5695 | 0.50655 | 33 | 66 | 0.12592 | 2 | 262.0712 | 1000 | 1000 | 0.4259385 | 700 | 0.505 | 0.495 | 0.459 | 0.357 | 0.298 | 0.28
6 | 973.5695 | 0.55275 | 33 | 66 | 0.08394665 | 2 | 393.1068 | 1500 | 1500 | 0.359238 | 1000 | 0.468 | 0.459 | 0.444 | 0.366 | 0.306 | 0.273
7 | 1460.719 | 0.3498 | 33 | 66 | 0.06295999 | 2 | 524.1424 | 2000 | 2000 | 0.3136657 | 1500 | 0.42 | 0.416 | 0.408 | 0.374 | 0.313 | 0.273
8 | 1460.719 | 0.44715 | 33 | 66 | 0.04197332 | 2 | 786.2136 | 3000 | 3000 | 0.2543576 | 2000 | 0.4 | 0.394 | 0.387 | 0.351 | 0.316 | 0.286
9 | 95.39392 | 0.80355 | 33 | 66 | 0.02518399 | 2 | 1310.356 | 5000 | 5000 | 0.1918959 | 3000 | 0.38 | 0.37 | 0.365 | 0.337 | 0.318 | 0.287
10 | 95.39392 | 0.8448 | 33 | 66 | 0.012592 | 2 | 2620.712 | 10000 | 10000 | 0.1347838 | 5000 | 0.34 | 0.338 | 0.332 | 0.316 | 0.307 | 0.283
11 | 95.39392 | 0.89925 | [8 empty] | 10000 | 0.302 | 0.302 | 0.299 | 0.288 | 0.285 | 0.28
12 | 119.2424 | 0.8712
13 | 119.2424 | 0.86295
14 | 119.2424 | 0.8382
15 | 190.7878 | 0.84315 | [5 empty] | 13.10356 | 0.561 |  | 50 | 0.62
16 | 190.7878 | 0.69795 | [5 empty] | 26.20712 | 0.412 |  | 100 | 0.477
17 | 190.7878 | 0.64845 | [5 empty] | 52.41424 | 0.363 |  | 200 | 0.439
18 | 190.7878 | 0.68805 | [5 empty] | 104.8285 | 0.353 |  | 400 | 0.457
19 | 317.6618 | 0.6039 | [5 empty] | 183.4498 | 0.357 |  | 700 | 0.459
20 | 317.6618 | 0.6732 | [5 empty] | 262.0712 | 0.366 |  | 1000 | 0.444
21 | 317.6618 | 0.70785 | [5 empty] | 393.1068 | 0.374 |  | 1500 | 0.408
22 | 476.9696 | 0.56925 | [5 empty] | 524.1424 | 0.351 |  | 2000 | 0.387
23 | 476.9696 | 0.6039 | [5 empty] | 786.2136 | 0.337 |  | 3000 | 0.365
24 | 381.5757 | 0.7722 | [5 empty] | 1310.356 | 0.316 |  | 5000 | 0.332
25 | 381.5757 | 0.7524 | [5 empty] | 2620.712 | 0.288 |  | 10000 | 0.299
26 | 3052.605 | 0.528
27 | 3052.605 | 0.6864
28 | 3052.605 | 0.61545
29 | 3052.605 | 0.56595
30 | 5086.404 | 0.53955
31 | 5086.404 | 0.52965
32 | 5086.404 | 0.47025
33 | 5086.404 | 0.4785
34 | 7631.514 | 0.36135
35 | 7631.514 | 0.3135
36 | 7631.514 | 0.3168
37 | 1526.303 | 0.8316
38 | 1526.303 | 0.8844
39 | 3434.181 | 0.7854
40 | 3434.181 | 0.825
41 | 3434.181 | 0.792
42 | 9539.392 | 0.7392
43 | 13736.72 | 0.6666
44 | 13736.72 | 0.65175
45 | 381.5757 | 0.5247
46 | 381.5757 | 0.5313
47 | 381.5757 | 0.5247
48 | 381.5757 | 0.63525
49 | 763.1514 | 0.67815
50 | 763.1514 | 0.71445
51 | 763.1514 | 0.75075
52 | 763.1514 | 0.528
53 | 763.1514 | 0.69465
54 | 763.1514 | 0.52635
55 | 763.1514 | 0.6402
56 | 1526.303 | 0.5181
57 | 1526.303 | 0.59565
58 | 3052.605 | 0.7293
59 | 3052.605 | 0.69465

## Exp. Cylinder Compression (2)
Lundquist, 1933 (47)
|  |  |  | R | L | t | L/R | R/t | Z |  | NASA SP-8007 |  | v025 | v05 | v1 | v2 | v3 | v4
|  |  |  | 33 | 66 | 2.518399 | 2 | 13.10356 | 50 | 50 | 0.8173671 | Z | KDF | KDF | KDF | KDF | KDF | KDF
317.6618 | 0.5813953 | 77.16936 | 0.427716 | 33 | 66 | 1.2592 | 2 | 26.20712 | 100 | 100 | 0.7530155 | 50 | 0.741 | 0.657 | 0.62 | 0.561 | 0.522 | 0.494
317.6618 | 0.5780347 | 308.6774 | 0.271385802 | 33 | 66 | 0.6295999 | 2 | 52.41424 | 200 | 200 | 0.6717129 | 100 | 0.652 | 0.553 | 0.477 | 0.412 | 0.381 | 0.358
317.6618 | 0.5780347 | 343.5956 | 0.2918493 | 33 | 66 | 0.3147999 | 2 | 104.8285 | 400 | 400 | 0.57366 | 200 | 0.618 | 0.533 | 0.439 | 0.363 | 0.325 | 0.297
345.326 | 0.5325444 | 580.6765 | 0.23985918 | 33 | 66 | 0.1798857 | 2 | 183.4498 | 700 | 700 | 0.4848711 | 400 | 0.571 | 0.537 | 0.457 | 0.353 | 0.311 | 0.283
438.812 | 0.5128205 | 1350.584 | 0.2357187 | 33 | 66 | 0.12592 | 2 | 262.0712 | 1000 | 1000 | 0.4259385 | 700 | 0.505 | 0.495 | 0.459 | 0.357 | 0.298 | 0.28
438.812 | 0.5128205 | 1366.426 | 0.2433888 | 33 | 66 | 0.08394665 | 2 | 393.1068 | 1500 | 1500 | 0.359238 | 1000 | 0.468 | 0.459 | 0.444 | 0.366 | 0.306 | 0.273
438.812 | 0.5128205 | 873.2423 | 0.3441361 | 33 | 66 | 0.06295999 | 2 | 524.1424 | 2000 | 2000 | 0.3136657 | 1500 | 0.42 | 0.416 | 0.408 | 0.374 | 0.313 | 0.273
434.0423 | 0.5128205 | 885.9902 | 0.319653014 | 33 | 66 | 0.04197332 | 2 | 786.2136 | 3000 | 3000 | 0.2543576 | 2000 | 0.4 | 0.394 | 0.387 | 0.351 | 0.316 | 0.286
596.212 | 0.5531915 | 171.8656 | 0.509270944 | 33 | 66 | 0.02518399 | 2 | 1310.356 | 5000 | 5000 | 0.1918959 | 3000 | 0.38 | 0.37 | 0.365 | 0.337 | 0.318 | 0.287
596.212 | 0.5106383 | 183.3203 | 0.4312937664 | 33 | 66 | 0.012592 | 2 | 2620.712 | 10000 | 10000 | 0.1347838 | 5000 | 0.34 | 0.338 | 0.332 | 0.316 | 0.307 | 0.283
596.212 | 0.4741379 | 180.422 | 0.523875 | [8 empty] | 10000 | 0.302 | 0.302 | 0.299 | 0.288 | 0.285 | 0.28
681.1126 | 0.4098361 | 643.122 | 0.457375552
639.1393 | 0.4661017 | 659.5765 | 0.4383579782
722.132 | 0.460251 | 1471.654 | 0.4780300448
867.1307 | 0.4727273 | 1471.654 | 0.5328727656 | [5 empty] | 13.10356 | 0.561 |  | 50 | 0.62
877.6241 | 0.3971119 | 155.3765 | 0.6164893312 | [5 empty] | 26.20712 | 0.412 |  | 100 | 0.477
1211.503 | 0.4385965 | 156.7188 | 0.5654547 | [5 empty] | 52.41424 | 0.363 |  | 200 | 0.439
1349.824 | 0.3488372 | 164.8941 | 0.3775583858 | [5 empty] | 104.8285 | 0.353 |  | 400 | 0.457
1532.503 | 0.3361345 | 150.0649 | 0.5639432256 | [5 empty] | 183.4498 | 0.357 |  | 700 | 0.459
1341.477 | 0.4329004 | 267.1332 | 0.4230667584 | [5 empty] | 262.0712 | 0.366 |  | 1000 | 0.444
1341.477 | 0.4782609 | 267.1332 | 0.6187145 | [5 empty] | 393.1068 | 0.374 |  | 1500 | 0.408
1341.477 | 0.5217391 | 269.4212 | 0.435471215 | [5 empty] | 524.1424 | 0.351 |  | 2000 | 0.387
1438.063 | 0.4201681 | 687.4625 | 0.4599989504 | [5 empty] | 786.2136 | 0.337 |  | 3000 | 0.365
1438.063 | 0.4201681 | 637.6834 | 0.36746715 | [5 empty] | 1310.356 | 0.316 |  | 5000 | 0.332
2384.848 | 0.3418803 | 621.506 | 0.5682737 | [5 empty] | 2620.712 | 0.288 |  | 10000 | 0.299
2384.848 | 0.3813559 | 621.506 | 0.5063438976
2384.848 | 0.4385965 | 1471.654 | 0.33816468
4256.954 | 0.3017241 | 1386.359 | 0.481956552
3726.325 | 0.4366812 | 1374.382 | 0.5361944
5365.908 | 0.3478261 | 1374.382 | 0.41151968
5365.908 | 0.3913043 | 2529.071 | 0.4979182104
5365.908 | 0.4347826 | 2572.488 | 0.445122432
79.41544 | 0.6976744 | 2401.038 | 0.4663380672
149.053 | 0.7112971 | 3784.603 | 0.4163395872
149.053 | 0.6465517 | 3884.413 | 0.4894431616
149.053 | 0.6008584 | 5497.529 | 0.51134198
149.053 | 0.5701754 | 439.0749 | 0.55232073
159.7848 | 0.4918033 | 439.0749 | 0.505676223
180.533 | 0.4761905 | 439.0749 | 0.44147025
180.533 | 0.48 | 434.5831 | 0.4252642184
302.8757 | 0.4281346 | 85.40165 | 0.5375945
337.456 | 0.3768116 | 329.794 | 0.47839675
75.71892 | 0.4892966 | 341.6066 | 0.4475704192
220.5507 | 0.591133 | 345.5903 | 0.5081704768
392.0094 | 0.5442177 | 345.5903 | 0.5475630266
625.7841 | 0.6896552
988.986 | 0.7368421

## Exp. Cylinder Compression
Weingarten et al, 1965 (161)
|  | R | L | t | L/R | R/t | Z |  | NASA SP-8007 |  | v025 | v05 | v1 | v2 | v3 | v4
|  | 33 | 66 | 2.518399 | 2 | 13.10356 | 50 | 50 | 0.8173671 | Z | KDF | KDF | KDF | KDF | KDF | KDF
4769.696 | 0.3531 | 33 | 66 | 1.2592 | 2 | 26.20712 | 100 | 100 | 0.7530155 | 50 | 0.741 | 0.657 | 0.62 | 0.561 | 0.522 | 0.494
3052.605 | 0.30855 | 33 | 66 | 0.6295999 | 2 | 52.41424 | 200 | 200 | 0.6717129 | 100 | 0.652 | 0.553 | 0.477 | 0.412 | 0.381 | 0.358
3052.605 | 0.30855 | 33 | 66 | 0.3147999 | 2 | 104.8285 | 400 | 400 | 0.57366 | 200 | 0.618 | 0.533 | 0.439 | 0.363 | 0.325 | 0.297
3052.605 | 0.3234 | 33 | 66 | 0.1798857 | 2 | 183.4498 | 700 | 700 | 0.4848711 | 400 | 0.571 | 0.537 | 0.457 | 0.353 | 0.311 | 0.283
3113.658 | 0.28545 | 33 | 66 | 0.12592 | 2 | 262.0712 | 1000 | 1000 | 0.4259385 | 700 | 0.505 | 0.495 | 0.459 | 0.357 | 0.298 | 0.28
3052.605 | 0.3519945 | 33 | 66 | 0.08394665 | 2 | 393.1068 | 1500 | 1500 | 0.359238 | 1000 | 0.468 | 0.459 | 0.444 | 0.366 | 0.306 | 0.273
3052.605 | 0.5665 | 33 | 66 | 0.06295999 | 2 | 524.1424 | 2000 | 2000 | 0.3136657 | 1500 | 0.42 | 0.416 | 0.408 | 0.374 | 0.313 | 0.273
3052.605 | 0.44385 | 33 | 66 | 0.04197332 | 2 | 786.2136 | 3000 | 3000 | 0.2543576 | 2000 | 0.4 | 0.394 | 0.387 | 0.351 | 0.316 | 0.286
3052.605 | 0.4653 | 33 | 66 | 0.02518399 | 2 | 1310.356 | 5000 | 5000 | 0.1918959 | 3000 | 0.38 | 0.37 | 0.365 | 0.337 | 0.318 | 0.287
3052.605 | 0.4719 | 33 | 66 | 0.012592 | 2 | 2620.712 | 10000 | 10000 | 0.1347838 | 5000 | 0.34 | 0.338 | 0.332 | 0.316 | 0.307 | 0.283
3052.605 | 0.43065 | [8 empty] | 10000 | 0.302 | 0.302 | 0.299 | 0.288 | 0.285 | 0.28
3052.605 | 0.44055
3052.605 | 0.3861
3052.605 | 0.3927
3052.605 | 0.39765 | [5 empty] | 13.10356 | 0.561 |  | 50 | 0.62
3052.605 | 0.40755 | [5 empty] | 26.20712 | 0.412 |  | 100 | 0.477
3052.605 | 0.42075 | [5 empty] | 52.41424 | 0.363 |  | 200 | 0.439
3052.605 | 0.561 | [5 empty] | 104.8285 | 0.353 |  | 400 | 0.457
3052.605 | 0.4917 | [5 empty] | 183.4498 | 0.357 |  | 700 | 0.459
3052.605 | 0.4917 | [5 empty] | 262.0712 | 0.366 |  | 1000 | 0.444
3052.605 | 0.4323 | [5 empty] | 393.1068 | 0.374 |  | 1500 | 0.408
3052.605 | 0.2739 | [5 empty] | 524.1424 | 0.351 |  | 2000 | 0.387
1717.091 | 0.297 | [5 empty] | 786.2136 | 0.337 |  | 3000 | 0.365
763.1514 | 0.26235 | [5 empty] | 1310.356 | 0.316 |  | 5000 | 0.332
763.1514 | 0.3498 | [5 empty] | 2620.712 | 0.288 |  | 10000 | 0.299
763.1514 | 0.3234
763.1514 | 0.3498
763.1514 | 0.3663
2289.454 | 0.44715
2289.454 | 0.4554
560.9163 | 0.44385
572.3635 | 0.4422
1526.303 | 0.5082
1526.303 | 0.46695
381.5757 | 0.4521
381.5757 | 0.50655
763.1514 | 0.6699
763.1514 | 0.59565
190.7878 | 0.6039
190.7878 | 0.67155
1930.773 | 0.4455
508.4496 | 0.3102
508.4496 | 0.3036
508.4496 | 0.4257
508.4496 | 0.3531
482.6932 | 0.4488
489.3708 | 0.5874
465.5223 | 0.63525
465.5223 | 0.61875
1469.066 | 0.53295
1469.066 | 0.5643
1430.909 | 0.5742
1430.909 | 0.561
357.7272 | 0.58245
357.7272 | 0.528
349.1417 | 0.59235
352.9575 | 0.6138
1018.807 | 0.5577
1018.807 | 0.6435
1018.807 | 0.693
1018.807 | 0.6963
976.8337 | 0.4983
976.8337 | 0.56265
254.7018 | 0.594
254.7018 | 0.6864
254.7018 | 0.60885
250.886 | 0.63195
238.4848 | 0.60555
238.4848 | 0.58245
507.4957 | 0.726
507.4957 | 0.6501
126.8739 | 0.7128
126.8739 | 0.80685
778.4144 | 0.5808
190.7878 | 0.6534
190.7878 | 0.76065
190.7878 | 0.80025
381.5757 | 0.59565
381.5757 | 0.62865
381.5757 | 0.6567
381.5757 | 0.693
95.39392 | 0.6897
95.39392 | 0.825
95.39392 | 0.71445
95.39392 | 0.8151
2033.798 | 0.3597
2033.798 | 0.32175
2033.798 | 0.3597
2033.798 | 0.50325
2033.798 | 0.4257
1907.878 | 0.51975
1907.878 | 0.47685
1907.878 | 0.5676
1957.483 | 0.4356
1884.984 | 0.5643
1884.984 | 0.3465
1957.483 | 0.34155
1930.773 | 0.36135
1930.773 | 0.46035
1930.773 | 0.4719
1930.773 | 0.495
1930.773 | 0.495
1930.773 | 0.5841
1930.773 | 0.5676
1930.773 | 0.61545
1930.773 | 0.54615
1930.773 | 0.4554
1930.773 | 0.4719
1930.773 | 0.6006
1930.773 | 0.6567
1526.303 | 0.41745
1526.303 | 0.528
1526.303 | 0.4521
1526.303 | 0.42405
1526.303 | 0.4488
1526.303 | 0.5874
1591.171 | 0.5478
1526.303 | 0.50985
1526.303 | 0.4785
1526.303 | 0.5082
1526.303 | 0.49005
1526.303 | 0.4719
1526.303 | 0.51315
1526.303 | 0.4917
1526.303 | 0.51315
1526.303 | 0.47025
1526.303 | 0.74415
1526.303 | 0.68475
1526.303 | 0.60225
1526.303 | 0.4818
1526.303 | 0.6534
1526.303 | 0.5478
1526.303 | 0.49665
1526.303 | 0.49335
1526.303 | 0.73755
1526.303 | 0.67485
1526.303 | 0.46035
1526.303 | 0.44715
1526.303 | 0.3762
1526.303 | 0.5709
1526.303 | 0.56925
1526.303 | 0.6072
1232.489 | 0.5808
1144.727 | 0.5379
286.1818 | 0.5247
286.1818 | 0.59565
805.1247 | 0.6072
3052.605 | 0.5115
3052.605 | 0.44055
763.1514 | 0.55275
763.1514 | 0.4389
1526.303 | 0.5973
1526.303 | 0.4917
381.5757 | 0.4422
381.5757 | 0.5709
1430.909 | 0.5346
1144.727 | 0.45045
7154.544 | 0.46365
286.1818 | 0.49995
3800.494 | 0.41085
950.1234 | 0.42405

## Summary
w/t = 0
[14 empty] | Knockdown Factor | Knockdown Factor
| Knockdown Factor | Knockdown Factor | Knockdown Factor | [10 empty] | MGI - V2 | MGI - V1
Batdorf Parameter Z | 99% Konfidenzintervall - Lower Bound | 1% Quantil | 99% Konfidenzintervall - Upper Bound | [8 empty] | Batdorf Parameter Z
50 | 0.803 | 0.808 | 0.812 | [8 empty] | 50 | 0.537 | 0.581 | 50 | 0.663 | 50 | 0.81 |  | x achse
100 | 0.714 | 0.727 | 0.741 | [8 empty] | 100 | 0.388 | 0.428 | 100 | 0.487 | 100 | 0.7208
200 | 0.647 | 0.654 | 0.661 | [8 empty] | 200 | 0.3308 | 0.377 | 200 | 0.465 | 200 | 0.727
400 | 0.57 | 0.573 | 0.576 | [8 empty] | 400 | 0.324 | 0.356 | 400 | 0.489 | 400 | 0.788
700 | 0.505 | 0.507 | 0.508 | [8 empty] | 700 | 0.306 | 0.361 | 700 | 0.56 | 700 | 0.831
1000 | 0.463 | 0.467 | 0.47 | [8 empty] | 1000 | 0.309 | 0.387 | 2000 | 0.676 | 1000 | 0.854
1500 | 0.427 | 0.429 | 0.431 | [8 empty] | 1500 | 0.323 | 0.413 | 5000 | 0.791 | 2000 | 0.896
2000 | 0.403 | 0.406 | 0.408 | [8 empty] | 2000 | 0.3305 | 0.447 |  |  | 3000 | 0.902
3000 | 0.371 | 0.374 | 0.378 | [8 empty] | 3000 | 0.372 | 0.51 |  |  | 5000 | 0.913
5000 | 0.338 | 0.342 | 0.347 | [8 empty] | 5000 | 0.428 | 0.595 |  |  | 10000 | 0.926
10000 | 0.301 | 0.303 | 0.305 | [9 empty] | 0.512
w/t = 0.5
|  |  |  | Z | w/t = 0 | w/t = 0.5 | w/t = 1 | w/t = 2 | w/t = 3 | w/t = 4 | w/t = 6 | w/t = 8
Batdorf Parameter Z
50 | 0.665 | 0.698 | 0.731 | 50 | 0.808 | 0.698 | 0.622 | 0.546 | 0.522 | 0.494 | 0.484 | 0.468
100 | 0.561 | 0.57 | 0.579 | 100 | 0.727 | 0.57 | 0.478 | 0.42 | 0.381 | 0.358 | 0.341 | 0.322
200 | 0.54 | 0.547 | 0.533 | 200 | 0.654 | 0.547 | 0.437 | 0.367 | 0.325 | 0.297 | 0.276 | 0.259
400 | 0.503 | 0.524 | 0.545 | 400 | 0.573 | 0.524 | 0.437 | 0.353 | 0.311 | 0.283 | 0.253 | 0.235
700 | 0.479 | 0.485 | 0.492 | 700 | 0.507 | 0.485 | 0.455 | 0.351 | 0.298 | 0.28 | 0.243 | 0.216
1000 | 0.453 | 0.46 | 0.467 | 1000 | 0.467 | 0.46 | 0.425 | 0.359 | 0.306 | 0.273 | 0.24 | 0.214
1500 | 0.422 | 0.425 | 0.429 | 1500 | 0.429 | 0.425 | 0.404 | 0.365 | 0.313 | 0.273 | 0.24 | 0.209
2000 | 0.397 | 0.403 | 0.408 | 2000 | 0.406 | 0.403 | 0.388 | 0.357 | 0.316 | 0.286 | 0.238 | 0.21
3000 | 0.367 | 0.372 | 0.376 | 3000 | 0.374 | 0.372 | 0.366 | 0.337 | 0.318 | 0.287 | 0.239 | 0.217
5000 | 0.337 | 0.34 | 0.342 | 5000 | 0.342 | 0.34 | 0.331 | 0.32 | 0.307 | 0.283 | 0.246 | 0.221
10000 | 0.298 | 0.301 | 0.304 | 10000 | 0.303 | 0.301 | 0.298 | 0.286 | 0.267 | 0.254 | 0.232 | 0.218
w/t = 1
Batdorf Parameter Z | [5 empty] | w | t | w/t | Z
50 | 0.605 | 0.622 | 0.64
100 | 0.465 | 0.478 | 0.491 |  |  | 1.42 | 0.75 | 1.893333 | 317.8663 | 0.62
200 | 0.431 | 0.437 | 0.443 |  |  | 0.89 | 0.75 | 1.186667 | 317.8663 | 0.87
400 | 0.423 | 0.437 | 0.45 |  |  | 0.51 | 0.75 | 0.68 | 317.8663 | 0.86
700 | 0.443 | 0.455 | 0.466
1000 | 0.408 | 0.425 | 0.443
1500 | 0.387 | 0.404 | 0.421
2000 | 0.38 | 0.388 | 0.397
3000 | 0.36 | 0.366 | 0.371
5000 | 0.325 | 0.331 | 0.337
10000 | 0.294 | 0.298 | 0.301
w/t = 2
50 | 0.517 | 0.546 | 0.575
100 | 0.402 | 0.42 | 0.439
200 | 0.358 | 0.367 | 0.377
400 | 0.348 | 0.353 | 0.357
700 | 0.345 | 0.351 | 0.357
1000 | 0.352 | 0.359 | 0.367
1500 | 0.357 | 0.365 | 0.373
2000 | 0.336 | 0.357 | 0.377
3000 | 0.327 | 0.337 | 0.348
5000 | 0.305 | 0.32 | 0.335
10000 | 0.272 | 0.286 | 0.299
w/t = 3
50 | 0.515 | 0.522 | 0.528
100 | 0.374 | 0.381 | 0.387
200 | 0.323 | 0.325 | 0.328
400 | 0.306 | 0.311 | 0.317
700 | 0.291 | 0.298 | 0.305
1000 | 0.3 | 0.306 | 0.311
1500 | 0.304 | 0.313 | 0.322
2000 | 0.303 | 0.316 | 0.33
3000 | 0.307 | 0.318 | 0.328
5000 | 0.295 | 0.307 | 0.319
10000 | 0.257 | 0.267 | 0.277
w/t = 4
50 | 0.485 | 0.494 | 0.502 |  | 0.485 | 0.356 | 0.281 | 0.277 | 0.274 | 0.267 | 0.264 | 0.28 | 0.283 | 0.268 | 0.232
100 | 0.356 | 0.358 | 0.361 |  | 0.494 | 0.358 | 0.297 | 0.283 | 0.28 | 0.273 | 0.273 | 0.286 | 0.287 | 0.283 | 0.254
200 | 0.281 | 0.297 | 0.312 |  | 0.502 | 0.361 | 0.312 | 0.29 | 0.287 | 0.279 | 0.283 | 0.293 | 0.291 | 0.299 | 0.276
400 | 0.277 | 0.283 | 0.29
700 | 0.274 | 0.28 | 0.287
1000 | 0.267 | 0.273 | 0.279
1500 | 0.264 | 0.273 | 0.283
2000 | 0.28 | 0.286 | 0.293
3000 | 0.283 | 0.287 | 0.291
5000 | 0.268 | 0.283 | 0.299
10000 | 0.232 | 0.254 | 0.276
w/t = 6
50 | 0.468 | 0.484 | 0.5
100 | 0.33 | 0.341 | 0.352
200 | 0.269 | 0.276 | 0.283
400 | 0.249 | 0.253 | 0.258
700 | 0.239 | 0.243 | 0.247
1000 | 0.234 | 0.24 | 0.246
1500 | 0.237 | 0.24 | 0.244
2000 | 0.231 | 0.238 | 0.245
3000 | 0.236 | 0.239 | 0.242
5000 | 0.234 | 0.246 | 0.259
10000 | 0.215 | 0.232 | 0.25
w/t = 8
50 | 0.457 | 0.468 | 0.478
100 | 0.311 | 0.322 | 0.333
200 | 0.248 | 0.259 | 0.269
400 | 0.231 | 0.235 | 0.239
700 | 0.212 | 0.216 | 0.22
1000 | 0.208 | 0.214 | 0.219
1500 | 0.206 | 0.209 | 0.212
2000 | 0.202 | 0.21 | 0.218
3000 | 0.21 | 0.217 | 0.223
5000 | 0.209 | 0.221 | 0.233
10000 | 0.21 | 0.218 | 0.227
#VALUE!

## v8
|  | Knockdown Factor | Knockdown Factor | Knockdown Factor
|  | 99% Konfidenzintervall - Lower Bound | 1% Quantil | 99% Konfidenzintervall - Upper Bound
Batdorf Parameter Z
Varianz - Snap Through entlang Höhe & Umfang - Varianz Pert - 250 Realisierungen
metal shells
|  | Knockdown Factor | Knockdown Factor | Knockdown Factor
|  | 99% Konfidenzintervall - Lower Bound | 1% Quantil | 99% Konfidenzintervall - Upper Bound
Batdorf Parameter Z
1 | 50 | 0.457 | 0.468 | 0.478
2 | 100 | 0.311 | 0.322 | 0.333
3 | 200 | 0.248 | 0.259 | 0.269
4 | 400 | 0.231 | 0.235 | 0.239
5 | 700 | 0.212 | 0.216 | 0.22
6 | 1000 | 0.208 | 0.214 | 0.219
7 | 1500 | 0.206 | 0.209 | 0.212
8 | 2000 | 0.202 | 0.21 | 0.218
9 | 3000 | 0.21 | 0.217 | 0.223
10 | 5000 | 0.209 | 0.221 | 0.233
11 | 10000 | 0.21 | 0.218 | 0.227

## v6
| Knockdown Factor | Knockdown Factor | Knockdown Factor
| 99% Konfidenzintervall - Lower Bound | 1% Quantil | 99% Konfidenzintervall - Upper Bound
Batdorf Parameter Z
Varianz - Snap-Through entlang Höhe - 250 Realisierungen
| Knockdown Factor | Knockdown Factor | Knockdown Factor
| 99% Konfidenzintervall - Lower Bound | 1% Quantil | 99% Konfidenzintervall - Upper Bound
Batdorf Parameter Z
50
100
200
400
700
1000
1500
2000
3000
5000
10000
Varianz - Snap Through entlang Höhe & Umfang - Varianz Pert - 250 Realisierungen
metal shells
| Knockdown Factor | Knockdown Factor | Knockdown Factor
| 99% Konfidenzintervall - Lower Bound | 1% Quantil | 99% Konfidenzintervall - Upper Bound
Batdorf Parameter Z
50 | 0.468 | 0.484 | 0.5 | 0.367
100 | 0.33 | 0.341 | 0.352 | 0.337
200 | 0.269 | 0.276 | 0.283
400 | 0.249 | 0.253 | 0.258
700 | 0.239 | 0.243 | 0.247
1000 | 0.234 | 0.24 | 0.246
1500 | 0.237 | 0.24 | 0.244
2000 | 0.231 | 0.238 | 0.245
3000 | 0.236 | 0.239 | 0.242
5000 | 0.234 | 0.246 | 0.259
10000 | 0.215 | 0.232 | 0.25

## v4
Varianz - Snap Through entlang Höhe & Umfang - Varianz Pert - 250 Realisierungen
Metal Shells
| Knockdown Factor | Knockdown Factor | Knockdown Factor
| 99% Konfidenzintervall - Lower Bound | 1% Quantil | 99% Konfidenzintervall - Upper Bound
Batdorf Parameter Z
50 | 0.485 | 0.494 | 0.502
100 | 0.356 | 0.358 | 0.361
200 | 0.281 | 0.297 | 0.312
400 | 0.277 | 0.283 | 0.29
700 | 0.274 | 0.28 | 0.287
1000 | 0.267 | 0.273 | 0.279
1500 | 0.264 | 0.273 | 0.283
2000 | 0.28 | 0.286 | 0.293
3000 | 0.283 | 0.287 | 0.291
5000 | 0.268 | 0.283 | 0.299
10000 | 0.232 | 0.254 | 0.276

## v3
Weingarten [1965]
[5 empty] | 800 | 4769.696 | 0.3531
[5 empty] | 800 | 3052.605 | 0.30855
[5 empty] | 800 | 3052.605 | 0.30855
[5 empty] | 800 | 3052.605 | 0.3234
[5 empty] | 816 | 3113.658 | 0.28545
[5 empty] | 800 | 3052.605 | 0.3519945
[5 empty] | 800 | 3052.605 | 0.5665
[5 empty] | 800 | 3052.605 | 0.44385
[5 empty] | 800 | 3052.605 | 0.4653
[5 empty] | 800 | 3052.605 | 0.4719
[5 empty] | 800 | 3052.605 | 0.43065
[5 empty] | 800 | 3052.605 | 0.44055
[5 empty] | 800 | 3052.605 | 0.3861
[5 empty] | 800 | 3052.605 | 0.3927
|  | Varianz - Snap Through entlang Höhe & Umfang - Varianz Pert - 250 Realisierungen |  |  | 800 | 3052.605 | 0.39765
[5 empty] | 800 | 3052.605 | 0.40755
[5 empty] | 800 | 3052.605 | 0.42075
|  |  | Metal Shells |  | 800 | 3052.605 | 0.561
|  | Knockdown Factor | Knockdown Factor | Knockdown Factor | 800 | 3052.605 | 0.4917
|  | 99% Konfidenzintervall - Lower Bound | 1% Quantil | 99% Konfidenzintervall - Upper Bound | 800 | 3052.605 | 0.4917
| Batdorf Parameter Z |  |  |  | 800 | 3052.605 | 0.4323
1 | 50 | 0.515 | 0.522 | 0.528 | 800 | 3052.605 | 0.2739
2 | 100 | 0.374 | 0.381 | 0.387 | 800 | 1717.091 | 0.297
3 | 200 | 0.323 | 0.325 | 0.328 | 800 | 763.1514 | 0.26235
4 | 400 | 0.306 | 0.311 | 0.317 | 800 | 763.1514 | 0.3498
5 | 700 | 0.291 | 0.298 | 0.305 | 800 | 763.1514 | 0.3234
6 | 1000 | 0.3 | 0.306 | 0.311 | 800 | 763.1514 | 0.3498
7 | 1500 | 0.304 | 0.313 | 0.322 | 800 | 763.1514 | 0.3663
8 | 2000 | 0.303 | 0.316 | 0.33 | 600 | 2289.454 | 0.44715
9 | 3000 | 0.307 | 0.318 | 0.328 | 600 | 2289.454 | 0.4554
10 | 5000 | 0.295 | 0.307 | 0.319 | 588 | 560.9163 | 0.44385
11 | 10000 | 0.257 | 0.267 | 0.277 | 600 | 572.3635 | 0.4422
[5 empty] | 400 | 1526.303 | 0.5082
[5 empty] | 400 | 1526.303 | 0.46695
[5 empty] | 400 | 381.5757 | 0.4521
[5 empty] | 400 | 381.5757 | 0.50655
[5 empty] | 200 | 763.1514 | 0.6699
[5 empty] | 200 | 763.1514 | 0.59565
[5 empty] | 200 | 190.7878 | 0.6039
[5 empty] | 200 | 190.7878 | 0.67155
[5 empty] | 506 | 1930.773 | 0.4455
[5 empty] | 533 | 508.4496 | 0.3102
[5 empty] | 533 | 508.4496 | 0.3036
[5 empty] | 533 | 508.4496 | 0.4257
[5 empty] | 533 | 508.4496 | 0.3531
[5 empty] | 506 | 482.6932 | 0.4488
[5 empty] | 513 | 489.3708 | 0.5874
[5 empty] | 488 | 465.5223 | 0.63525
[5 empty] | 488 | 465.5223 | 0.61875
[5 empty] | 385 | 1469.066 | 0.53295
[5 empty] | 385 | 1469.066 | 0.5643
[5 empty] | 375 | 1430.909 | 0.5742
[5 empty] | 375 | 1430.909 | 0.561
[5 empty] | 375 | 357.7272 | 0.58245
[5 empty] | 375 | 357.7272 | 0.528
[5 empty] | 366 | 349.1417 | 0.59235
[5 empty] | 370 | 352.9575 | 0.6138
[5 empty] | 267 | 1018.807 | 0.5577
[5 empty] | 267 | 1018.807 | 0.6435
[5 empty] | 267 | 1018.807 | 0.693
[5 empty] | 267 | 1018.807 | 0.6963
[5 empty] | 256 | 976.8337 | 0.4983
[5 empty] | 256 | 976.8337 | 0.56265
[5 empty] | 267 | 254.7018 | 0.594
[5 empty] | 267 | 254.7018 | 0.6864
[5 empty] | 267 | 254.7018 | 0.60885
[5 empty] | 263 | 250.886 | 0.63195
[5 empty] | 250 | 238.4848 | 0.60555
[5 empty] | 250 | 238.4848 | 0.58245
[5 empty] | 133 | 507.4957 | 0.726
[5 empty] | 133 | 507.4957 | 0.6501
[5 empty] | 133 | 126.8739 | 0.7128
[5 empty] | 133 | 126.8739 | 0.80685
[5 empty] | 204 | 778.4144 | 0.5808
[5 empty] | 200 | 190.7878 | 0.6534
[5 empty] | 200 | 190.7878 | 0.76065
[5 empty] | 200 | 190.7878 | 0.80025
[5 empty] | 100 | 381.5757 | 0.59565
[5 empty] | 100 | 381.5757 | 0.62865
[5 empty] | 100 | 381.5757 | 0.6567
[5 empty] | 100 | 381.5757 | 0.693
[5 empty] | 100 | 95.39392 | 0.6897
[5 empty] | 100 | 95.39392 | 0.825
[5 empty] | 100 | 95.39392 | 0.71445
[5 empty] | 100 | 95.39392 | 0.8151
[5 empty] | 533 | 2033.798 | 0.3597
[5 empty] | 533 | 2033.798 | 0.32175
[5 empty] | 533 | 2033.798 | 0.3597
[5 empty] | 533 | 2033.798 | 0.50325
[5 empty] | 533 | 2033.798 | 0.4257
[5 empty] | 500 | 1907.878 | 0.51975
[5 empty] | 500 | 1907.878 | 0.47685
[5 empty] | 500 | 1907.878 | 0.5676
[5 empty] | 513 | 1957.483 | 0.4356
[5 empty] | 494 | 1884.984 | 0.5643
[5 empty] | 494 | 1884.984 | 0.3465
[5 empty] | 513 | 1957.483 | 0.34155
[5 empty] | 506 | 1930.773 | 0.36135
[5 empty] | 506 | 1930.773 | 0.46035
[5 empty] | 506 | 1930.773 | 0.4719
[5 empty] | 506 | 1930.773 | 0.495
[5 empty] | 506 | 1930.773 | 0.495
[5 empty] | 506 | 1930.773 | 0.5841
[5 empty] | 506 | 1930.773 | 0.5676
[5 empty] | 506 | 1930.773 | 0.61545
[5 empty] | 506 | 1930.773 | 0.54615
[5 empty] | 506 | 1930.773 | 0.4554
[5 empty] | 506 | 1930.773 | 0.4719
[5 empty] | 506 | 1930.773 | 0.6006
[5 empty] | 506 | 1930.773 | 0.6567
[5 empty] | 400 | 1526.303 | 0.41745
[5 empty] | 400 | 1526.303 | 0.528
[5 empty] | 400 | 1526.303 | 0.4521
[5 empty] | 400 | 1526.303 | 0.42405
[5 empty] | 400 | 1526.303 | 0.4488
[5 empty] | 400 | 1526.303 | 0.5874
[5 empty] | 417 | 1591.171 | 0.5478
[5 empty] | 400 | 1526.303 | 0.50985
[5 empty] | 400 | 1526.303 | 0.4785
[5 empty] | 400 | 1526.303 | 0.5082
[5 empty] | 400 | 1526.303 | 0.49005
[5 empty] | 400 | 1526.303 | 0.4719
[5 empty] | 400 | 1526.303 | 0.51315
[5 empty] | 400 | 1526.303 | 0.4917
[5 empty] | 400 | 1526.303 | 0.51315
[5 empty] | 400 | 1526.303 | 0.47025
[5 empty] | 400 | 1526.303 | 0.74415
[5 empty] | 400 | 1526.303 | 0.68475
[5 empty] | 400 | 1526.303 | 0.60225
[5 empty] | 400 | 1526.303 | 0.4818
[5 empty] | 400 | 1526.303 | 0.6534
[5 empty] | 400 | 1526.303 | 0.5478
[5 empty] | 400 | 1526.303 | 0.49665
[5 empty] | 400 | 1526.303 | 0.49335
[5 empty] | 400 | 1526.303 | 0.73755
[5 empty] | 400 | 1526.303 | 0.67485
[5 empty] | 400 | 1526.303 | 0.46035
[5 empty] | 400 | 1526.303 | 0.44715
[5 empty] | 400 | 1526.303 | 0.3762
[5 empty] | 400 | 1526.303 | 0.5709
[5 empty] | 400 | 1526.303 | 0.56925
[5 empty] | 400 | 1526.303 | 0.6072
[5 empty] | 323 | 1232.489 | 0.5808
[5 empty] | 300 | 1144.727 | 0.5379
[5 empty] | 300 | 286.1818 | 0.5247
[5 empty] | 300 | 286.1818 | 0.59565
[5 empty] | 211 | 805.1247 | 0.6072
[5 empty] | 800 | 3052.605 | 0.5115
[5 empty] | 800 | 3052.605 | 0.44055
[5 empty] | 800 | 763.1514 | 0.55275
[5 empty] | 800 | 763.1514 | 0.4389
[5 empty] | 400 | 1526.303 | 0.5973
[5 empty] | 400 | 1526.303 | 0.4917
[5 empty] | 400 | 381.5757 | 0.4422
[5 empty] | 400 | 381.5757 | 0.5709
[5 empty] | 375 | 1430.909 | 0.5346
[5 empty] | 300 | 1144.727 | 0.45045
[5 empty] | 300 | 7154.544 | 0.46365
[5 empty] | 300 | 286.1818 | 0.49995
[5 empty] | 249 | 3800.494 | 0.41085
[5 empty] | 249 | 950.1234 | 0.42405

## v2
Knockdown Factor
MGI - V3
Batdorf Parameter Z
[9 empty] | 50 | 0.537
[9 empty] | 100 | 0.388
[9 empty] | 200 | 0.3308
[9 empty] | 400 | 0.324
[9 empty] | 700 | 0.306
[9 empty] | 1000 | 0.309
[9 empty] | 1500 | 0.323
[9 empty] | 2000 | 0.3305
[9 empty] | 3000 | 0.372
[9 empty] | 5000 | 0.428
[9 empty] | 10000 | 0.512
Composite Shells
|  | Knockdown Factor | Knockdown Factor | Knockdown Factor
|  | 99% Konfidenzintervall - Lower Bound | 1% Quantil | 99% Konfidenzintervall - Upper Bound
Batdorf Parameter Z
| 50 | 0.569 | 0.583 | 0.597 | 0.808 | v0
| 100 | 0.481 | 0.5 | 0.519 | 0.727
| 200 | 0.431 | 0.444 | 0.457 | 0.654
| 400 | 0.406 | 0.424 | 0.442 | 0.573 |  |  | Weingarten [1965]
| 700 | 0.4 | 0.407 | 0.415 | 0.507
| 1000 | 0.36 | 0.383 | 0.407 | 0.467 |  | 800 | 4769.696 | 0.3531
| 1500 | 0.367 | 0.372 | 0.378 | 0.429 |  | 800 | 3052.605 | 0.30855
| 2000 | 0.332 | 0.357 | 0.382 | 0.406 |  | 800 | 3052.605 | 0.30855
| 3000 | 0.324 | 0.336 | 0.348 | 0.374 |  | 800 | 3052.605 | 0.3234
| 5000 | 0.301 | 0.315 | 0.33 | 0.342 |  | 816 | 3113.658 | 0.28545
| 10000 | 0.279 | 0.286 | 0.292 | 0.303 |  | 800 | 3052.605 | 0.3519945
[7 empty] | 800 | 3052.605 | 0.5665
[7 empty] | 800 | 3052.605 | 0.44385
[7 empty] | 800 | 3052.605 | 0.4653
[7 empty] | 800 | 3052.605 | 0.4719
[7 empty] | 800 | 3052.605 | 0.43065
[7 empty] | 800 | 3052.605 | 0.44055
[7 empty] | 800 | 3052.605 | 0.3861
[7 empty] | 800 | 3052.605 | 0.3927
[7 empty] | 800 | 3052.605 | 0.39765
[7 empty] | 800 | 3052.605 | 0.40755
|  |  | Metal Shells |  |  |  | 800 | 3052.605 | 0.42075
[7 empty] | 800 | 3052.605 | 0.561
|  | Knockdown Factor | Knockdown Factor | Knockdown Factor |  |  | 800 | 3052.605 | 0.4917
|  | 99% Konfidenzintervall - Lower Bound | 1% Quantil | 99% Konfidenzintervall - Upper Bound |  |  | 800 | 3052.605 | 0.4917
| Batdorf Parameter Z | [5 empty] | 800 | 3052.605 | 0.4323
1 | 50 | 0.517 | 0.546 | 0.575 |  |  | 800 | 3052.605 | 0.2739
2 | 100 | 0.402 | 0.42 | 0.439 |  |  | 800 | 1717.091 | 0.297
3 | 200 | 0.358 | 0.367 | 0.377 |  |  | 800 | 763.1514 | 0.26235
4 | 400 | 0.348 | 0.353 | 0.357 |  |  | 800 | 763.1514 | 0.3498
5 | 700 | 0.345 | 0.351 | 0.357 |  |  | 800 | 763.1514 | 0.3234
6 | 1000 | 0.352 | 0.359 | 0.367 |  |  | 800 | 763.1514 | 0.3498
7 | 1500 | 0.357 | 0.365 | 0.373 |  |  | 800 | 763.1514 | 0.3663
8 | 2000 | 0.336 | 0.357 | 0.377 |  |  | 600 | 2289.454 | 0.44715
9 | 3000 | 0.327 | 0.337 | 0.348 |  |  | 600 | 2289.454 | 0.4554
10 | 5000 | 0.305 | 0.32 | 0.335 |  |  | 588 | 560.9163 | 0.44385
11 | 10000 | 0.272 | 0.286 | 0.299 |  |  | 600 | 572.3635 | 0.4422
[7 empty] | 400 | 1526.303 | 0.5082
[7 empty] | 400 | 1526.303 | 0.46695
[7 empty] | 400 | 381.5757 | 0.4521
[7 empty] | 400 | 381.5757 | 0.50655
[7 empty] | 200 | 763.1514 | 0.6699
[7 empty] | 200 | 763.1514 | 0.59565
[7 empty] | 200 | 190.7878 | 0.6039
[7 empty] | 200 | 190.7878 | 0.67155
[7 empty] | 506 | 1930.773 | 0.4455
[7 empty] | 533 | 508.4496 | 0.3102
[7 empty] | 533 | 508.4496 | 0.3036
[7 empty] | 533 | 508.4496 | 0.4257
[7 empty] | 533 | 508.4496 | 0.3531
[7 empty] | 506 | 482.6932 | 0.4488
[7 empty] | 513 | 489.3708 | 0.5874
[7 empty] | 488 | 465.5223 | 0.63525
[7 empty] | 488 | 465.5223 | 0.61875
[7 empty] | 385 | 1469.066 | 0.53295
[7 empty] | 385 | 1469.066 | 0.5643
[7 empty] | 375 | 1430.909 | 0.5742
[7 empty] | 375 | 1430.909 | 0.561
[7 empty] | 375 | 357.7272 | 0.58245
[7 empty] | 375 | 357.7272 | 0.528
[7 empty] | 366 | 349.1417 | 0.59235
[7 empty] | 370 | 352.9575 | 0.6138
[7 empty] | 267 | 1018.807 | 0.5577
[7 empty] | 267 | 1018.807 | 0.6435
[7 empty] | 267 | 1018.807 | 0.693
[7 empty] | 267 | 1018.807 | 0.6963
[7 empty] | 256 | 976.8337 | 0.4983
[7 empty] | 256 | 976.8337 | 0.56265
[7 empty] | 267 | 254.7018 | 0.594
[7 empty] | 267 | 254.7018 | 0.6864
[7 empty] | 267 | 254.7018 | 0.60885
[7 empty] | 263 | 250.886 | 0.63195
[7 empty] | 250 | 238.4848 | 0.60555
[7 empty] | 250 | 238.4848 | 0.58245
[7 empty] | 133 | 507.4957 | 0.726
[7 empty] | 133 | 507.4957 | 0.6501
[7 empty] | 133 | 126.8739 | 0.7128
[7 empty] | 133 | 126.8739 | 0.80685
[7 empty] | 204 | 778.4144 | 0.5808
[7 empty] | 200 | 190.7878 | 0.6534
[7 empty] | 200 | 190.7878 | 0.76065
[7 empty] | 200 | 190.7878 | 0.80025
[7 empty] | 100 | 381.5757 | 0.59565
[7 empty] | 100 | 381.5757 | 0.62865
[7 empty] | 100 | 381.5757 | 0.6567
[7 empty] | 100 | 381.5757 | 0.693
[7 empty] | 100 | 95.39392 | 0.6897
[7 empty] | 100 | 95.39392 | 0.825
[7 empty] | 100 | 95.39392 | 0.71445
[7 empty] | 100 | 95.39392 | 0.8151
[7 empty] | 533 | 2033.798 | 0.3597
[7 empty] | 533 | 2033.798 | 0.32175
[7 empty] | 533 | 2033.798 | 0.3597
[7 empty] | 533 | 2033.798 | 0.50325
[7 empty] | 533 | 2033.798 | 0.4257
[7 empty] | 500 | 1907.878 | 0.51975
[7 empty] | 500 | 1907.878 | 0.47685
[7 empty] | 500 | 1907.878 | 0.5676
[7 empty] | 513 | 1957.483 | 0.4356
[7 empty] | 494 | 1884.984 | 0.5643
[7 empty] | 494 | 1884.984 | 0.3465
[7 empty] | 513 | 1957.483 | 0.34155
[7 empty] | 506 | 1930.773 | 0.36135
[7 empty] | 506 | 1930.773 | 0.46035
[7 empty] | 506 | 1930.773 | 0.4719
[7 empty] | 506 | 1930.773 | 0.495
[7 empty] | 506 | 1930.773 | 0.495
[7 empty] | 506 | 1930.773 | 0.5841
[7 empty] | 506 | 1930.773 | 0.5676
[7 empty] | 506 | 1930.773 | 0.61545
[7 empty] | 506 | 1930.773 | 0.54615
[7 empty] | 506 | 1930.773 | 0.4554
[7 empty] | 506 | 1930.773 | 0.4719
[7 empty] | 506 | 1930.773 | 0.6006
[7 empty] | 506 | 1930.773 | 0.6567
[7 empty] | 400 | 1526.303 | 0.41745
[7 empty] | 400 | 1526.303 | 0.528
[7 empty] | 400 | 1526.303 | 0.4521
[7 empty] | 400 | 1526.303 | 0.42405
[7 empty] | 400 | 1526.303 | 0.4488
[7 empty] | 400 | 1526.303 | 0.5874
[7 empty] | 417 | 1591.171 | 0.5478
[7 empty] | 400 | 1526.303 | 0.50985
[7 empty] | 400 | 1526.303 | 0.4785
[7 empty] | 400 | 1526.303 | 0.5082
[7 empty] | 400 | 1526.303 | 0.49005
[7 empty] | 400 | 1526.303 | 0.4719
[7 empty] | 400 | 1526.303 | 0.51315
[7 empty] | 400 | 1526.303 | 0.4917
[7 empty] | 400 | 1526.303 | 0.51315
[7 empty] | 400 | 1526.303 | 0.47025
[7 empty] | 400 | 1526.303 | 0.74415
[7 empty] | 400 | 1526.303 | 0.68475
[7 empty] | 400 | 1526.303 | 0.60225
[7 empty] | 400 | 1526.303 | 0.4818
[7 empty] | 400 | 1526.303 | 0.6534
[7 empty] | 400 | 1526.303 | 0.5478
[7 empty] | 400 | 1526.303 | 0.49665
[7 empty] | 400 | 1526.303 | 0.49335
[7 empty] | 400 | 1526.303 | 0.73755
[7 empty] | 400 | 1526.303 | 0.67485
[7 empty] | 400 | 1526.303 | 0.46035
[7 empty] | 400 | 1526.303 | 0.44715
[7 empty] | 400 | 1526.303 | 0.3762
[7 empty] | 400 | 1526.303 | 0.5709
[7 empty] | 400 | 1526.303 | 0.56925
[7 empty] | 400 | 1526.303 | 0.6072
[7 empty] | 323 | 1232.489 | 0.5808
[7 empty] | 300 | 1144.727 | 0.5379
[7 empty] | 300 | 286.1818 | 0.5247
[7 empty] | 300 | 286.1818 | 0.59565
[7 empty] | 211 | 805.1247 | 0.6072
[7 empty] | 800 | 3052.605 | 0.5115
[7 empty] | 800 | 3052.605 | 0.44055
[7 empty] | 800 | 763.1514 | 0.55275
[7 empty] | 800 | 763.1514 | 0.4389
[7 empty] | 400 | 1526.303 | 0.5973
[7 empty] | 400 | 1526.303 | 0.4917
[7 empty] | 400 | 381.5757 | 0.4422
[7 empty] | 400 | 381.5757 | 0.5709
[7 empty] | 375 | 1430.909 | 0.5346
[7 empty] | 300 | 1144.727 | 0.45045
[7 empty] | 300 | 7154.544 | 0.46365
[7 empty] | 300 | 286.1818 | 0.49995
[7 empty] | 249 | 3800.494 | 0.41085
[7 empty] | 249 | 950.1234 | 0.42405

## v1
K6 v1 |  | Knockdown Factor | Knockdown Factor | Knockdown Factor
[6 empty] | 0.418 | 0.382 | 0.374 | 0.343 | 0.305 | 0.273
| Batdorf Parameter Z |  |  |  |  | 0.434 | 0.402 | 0.387 | 0.354 | 0.325 | 0.289
[6 empty] | 0.451 | 0.422 | 0.399 | 0.365 | 0.345 | 0.305
perfect
Varianz - Snap-Through entlang Höhe - 250 Realisierungen
Composite Shells
|  | Knockdown Factor | Knockdown Factor | Knockdown Factor
|  | 99% Konfidenzintervall - Lower Bound | 1% Quantil | 99% Konfidenzintervall - Upper Bound
Batdorf Parameter Z
| 50 | 0.622 | 0.65 | 0.679 | 0.808
| 100 | 0.546 | 0.56 | 0.575 | 0.727
| 200 | 0.516 | 0.537 | 0.558 | 0.654
| 400 | 0.48 | 0.492 | 0.504 | 0.573 | [7 empty] | Weingarten [1965]
| 700 | 0.456 | 0.467 | 0.477 | 0.507
| 1000 | 0.418 | 0.434 | 0.451 | 0.467 | [6 empty] | 800 | 4769.696 | 0.3531
| 1500 | 0.382 | 0.402 | 0.422 | 0.429 | [6 empty] | 800 | 3052.605 | 0.30855
| 2000 | 0.374 | 0.387 | 0.399 | 0.406 | [6 empty] | 800 | 3052.605 | 0.30855
| 3000 | 0.343 | 0.354 | 0.365 | 0.374 | [6 empty] | 800 | 3052.605 | 0.3234
| 5000 | 0.305 | 0.325 | 0.345 | 0.342 | [6 empty] | 816 | 3113.658 | 0.28545
| 10000 | 0.273 | 0.289 | 0.305 | 0.303 | [6 empty] | 800 | 3052.605 | 0.3519945
[12 empty] | 800 | 3052.605 | 0.5665
[12 empty] | 800 | 3052.605 | 0.44385
[12 empty] | 800 | 3052.605 | 0.4653
[12 empty] | 800 | 3052.605 | 0.4719
[12 empty] | 800 | 3052.605 | 0.43065
[12 empty] | 800 | 3052.605 | 0.44055
[12 empty] | 800 | 3052.605 | 0.3861
[12 empty] | 800 | 3052.605 | 0.3927
|  | Varianz - Snap Through entlang Höhe & Umfang - Varianz Pert - 250 Realisierungen | [9 empty] | 800 | 3052.605 | 0.39765
[12 empty] | 800 | 3052.605 | 0.40755
|  |  | Metal Shells | [8 empty] | 800 | 3052.605 | 0.42075
[12 empty] | 800 | 3052.605 | 0.561
|  | Knockdown Factor | Knockdown Factor | Knockdown Factor | [7 empty] | 800 | 3052.605 | 0.4917
|  | 99% Konfidenzintervall - Lower Bound | 1% Quantil | 99% Konfidenzintervall - Upper Bound | [7 empty] | 800 | 3052.605 | 0.4917
| Batdorf Parameter Z | [10 empty] | 800 | 3052.605 | 0.4323
1 | 50 | 0.605 | 0.622 | 0.64 | [7 empty] | 800 | 3052.605 | 0.2739
2 | 100 | 0.465 | 0.478 | 0.491 | [7 empty] | 800 | 1717.091 | 0.297
3 | 200 | 0.431 | 0.437 | 0.443 | [7 empty] | 800 | 763.1514 | 0.26235
4 | 400 | 0.423 | 0.437 | 0.45 | [7 empty] | 800 | 763.1514 | 0.3498
5 | 700 | 0.443 | 0.455 | 0.466 | [7 empty] | 800 | 763.1514 | 0.3234
6 | 1000 | 0.408 | 0.425 | 0.443 | [7 empty] | 800 | 763.1514 | 0.3498
7 | 1500 | 0.387 | 0.404 | 0.421 | [7 empty] | 800 | 763.1514 | 0.3663
8 | 2000 | 0.38 | 0.388 | 0.397 | [7 empty] | 600 | 2289.454 | 0.44715
9 | 3000 | 0.36 | 0.366 | 0.371 | [7 empty] | 600 | 2289.454 | 0.4554
10 | 5000 | 0.325 | 0.331 | 0.337 | [7 empty] | 588 | 560.9163 | 0.44385
11 | 10000 | 0.294 | 0.298 | 0.301 | [7 empty] | 600 | 572.3635 | 0.4422
[12 empty] | 400 | 1526.303 | 0.5082
[12 empty] | 400 | 1526.303 | 0.46695
[12 empty] | 400 | 381.5757 | 0.4521
[12 empty] | 400 | 381.5757 | 0.50655
[12 empty] | 200 | 763.1514 | 0.6699
[12 empty] | 200 | 763.1514 | 0.59565
[12 empty] | 200 | 190.7878 | 0.6039
[12 empty] | 200 | 190.7878 | 0.67155
[12 empty] | 506 | 1930.773 | 0.4455
[12 empty] | 533 | 508.4496 | 0.3102
[12 empty] | 533 | 508.4496 | 0.3036
[12 empty] | 533 | 508.4496 | 0.4257
[12 empty] | 533 | 508.4496 | 0.3531
[12 empty] | 506 | 482.6932 | 0.4488
[12 empty] | 513 | 489.3708 | 0.5874
[12 empty] | 488 | 465.5223 | 0.63525
[12 empty] | 488 | 465.5223 | 0.61875
[12 empty] | 385 | 1469.066 | 0.53295
[12 empty] | 385 | 1469.066 | 0.5643
[12 empty] | 375 | 1430.909 | 0.5742
[12 empty] | 375 | 1430.909 | 0.561
[12 empty] | 375 | 357.7272 | 0.58245
[12 empty] | 375 | 357.7272 | 0.528
[12 empty] | 366 | 349.1417 | 0.59235
[12 empty] | 370 | 352.9575 | 0.6138
[12 empty] | 267 | 1018.807 | 0.5577
[12 empty] | 267 | 1018.807 | 0.6435
[12 empty] | 267 | 1018.807 | 0.693
[12 empty] | 267 | 1018.807 | 0.6963
[12 empty] | 256 | 976.8337 | 0.4983
[12 empty] | 256 | 976.8337 | 0.56265
[12 empty] | 267 | 254.7018 | 0.594
[12 empty] | 267 | 254.7018 | 0.6864
[12 empty] | 267 | 254.7018 | 0.60885
[12 empty] | 263 | 250.886 | 0.63195
[12 empty] | 250 | 238.4848 | 0.60555
[12 empty] | 250 | 238.4848 | 0.58245
[12 empty] | 133 | 507.4957 | 0.726
[12 empty] | 133 | 507.4957 | 0.6501
[12 empty] | 133 | 126.8739 | 0.7128
[12 empty] | 133 | 126.8739 | 0.80685
[12 empty] | 204 | 778.4144 | 0.5808
[12 empty] | 200 | 190.7878 | 0.6534
[12 empty] | 200 | 190.7878 | 0.76065
[12 empty] | 200 | 190.7878 | 0.80025
[12 empty] | 100 | 381.5757 | 0.59565
[12 empty] | 100 | 381.5757 | 0.62865
[12 empty] | 100 | 381.5757 | 0.6567
[12 empty] | 100 | 381.5757 | 0.693
[12 empty] | 100 | 95.39392 | 0.6897
[12 empty] | 100 | 95.39392 | 0.825
[12 empty] | 100 | 95.39392 | 0.71445
[12 empty] | 100 | 95.39392 | 0.8151
[12 empty] | 533 | 2033.798 | 0.3597
[12 empty] | 533 | 2033.798 | 0.32175
[12 empty] | 533 | 2033.798 | 0.3597
[12 empty] | 533 | 2033.798 | 0.50325
[12 empty] | 533 | 2033.798 | 0.4257
[12 empty] | 500 | 1907.878 | 0.51975
[12 empty] | 500 | 1907.878 | 0.47685
[12 empty] | 500 | 1907.878 | 0.5676
[12 empty] | 513 | 1957.483 | 0.4356
[12 empty] | 494 | 1884.984 | 0.5643
[12 empty] | 494 | 1884.984 | 0.3465
[12 empty] | 513 | 1957.483 | 0.34155
[12 empty] | 506 | 1930.773 | 0.36135
[12 empty] | 506 | 1930.773 | 0.46035
[12 empty] | 506 | 1930.773 | 0.4719
[12 empty] | 506 | 1930.773 | 0.495
[12 empty] | 506 | 1930.773 | 0.495
[12 empty] | 506 | 1930.773 | 0.5841
[12 empty] | 506 | 1930.773 | 0.5676
[12 empty] | 506 | 1930.773 | 0.61545
[12 empty] | 506 | 1930.773 | 0.54615
[12 empty] | 506 | 1930.773 | 0.4554
[12 empty] | 506 | 1930.773 | 0.4719
[12 empty] | 506 | 1930.773 | 0.6006
[12 empty] | 506 | 1930.773 | 0.6567
[12 empty] | 400 | 1526.303 | 0.41745
[12 empty] | 400 | 1526.303 | 0.528
[12 empty] | 400 | 1526.303 | 0.4521
[12 empty] | 400 | 1526.303 | 0.42405
[12 empty] | 400 | 1526.303 | 0.4488
[12 empty] | 400 | 1526.303 | 0.5874
[12 empty] | 417 | 1591.171 | 0.5478
[12 empty] | 400 | 1526.303 | 0.50985
[12 empty] | 400 | 1526.303 | 0.4785
[12 empty] | 400 | 1526.303 | 0.5082
[12 empty] | 400 | 1526.303 | 0.49005
[12 empty] | 400 | 1526.303 | 0.4719
[12 empty] | 400 | 1526.303 | 0.51315
[12 empty] | 400 | 1526.303 | 0.4917
[12 empty] | 400 | 1526.303 | 0.51315
[12 empty] | 400 | 1526.303 | 0.47025
[12 empty] | 400 | 1526.303 | 0.74415
[12 empty] | 400 | 1526.303 | 0.68475
[12 empty] | 400 | 1526.303 | 0.60225
[12 empty] | 400 | 1526.303 | 0.4818
[12 empty] | 400 | 1526.303 | 0.6534
[12 empty] | 400 | 1526.303 | 0.5478
[12 empty] | 400 | 1526.303 | 0.49665
[12 empty] | 400 | 1526.303 | 0.49335
[12 empty] | 400 | 1526.303 | 0.73755
[12 empty] | 400 | 1526.303 | 0.67485
[12 empty] | 400 | 1526.303 | 0.46035
[12 empty] | 400 | 1526.303 | 0.44715
[12 empty] | 400 | 1526.303 | 0.3762
[12 empty] | 400 | 1526.303 | 0.5709
[12 empty] | 400 | 1526.303 | 0.56925
[12 empty] | 400 | 1526.303 | 0.6072
[12 empty] | 323 | 1232.489 | 0.5808
[12 empty] | 300 | 1144.727 | 0.5379
[12 empty] | 300 | 286.1818 | 0.5247
[12 empty] | 300 | 286.1818 | 0.59565
[12 empty] | 211 | 805.1247 | 0.6072
[12 empty] | 800 | 3052.605 | 0.5115
[12 empty] | 800 | 3052.605 | 0.44055
[12 empty] | 800 | 763.1514 | 0.55275
[12 empty] | 800 | 763.1514 | 0.4389
[12 empty] | 400 | 1526.303 | 0.5973
[12 empty] | 400 | 1526.303 | 0.4917
[12 empty] | 400 | 381.5757 | 0.4422
[12 empty] | 400 | 381.5757 | 0.5709
[12 empty] | 375 | 1430.909 | 0.5346
[12 empty] | 300 | 1144.727 | 0.45045
[12 empty] | 300 | 7154.544 | 0.46365
[12 empty] | 300 | 286.1818 | 0.49995
[12 empty] | 249 | 3800.494 | 0.41085
[12 empty] | 249 | 950.1234 | 0.42405

## v05
Weingarten [1965]
[5 empty] | 800 | 4769.696 | 0.3531
[5 empty] | 800 | 3052.605 | 0.30855
[5 empty] | 800 | 3052.605 | 0.30855
[5 empty] | 800 | 3052.605 | 0.3234
[5 empty] | 816 | 3113.658 | 0.28545
[5 empty] | 800 | 3052.605 | 0.3519945
[5 empty] | 800 | 3052.605 | 0.5665
[5 empty] | 800 | 3052.605 | 0.44385
[5 empty] | 800 | 3052.605 | 0.4653
[5 empty] | 800 | 3052.605 | 0.4719
[5 empty] | 800 | 3052.605 | 0.43065
[5 empty] | 800 | 3052.605 | 0.44055
[5 empty] | 800 | 3052.605 | 0.3861
[5 empty] | 800 | 3052.605 | 0.3927
|  | Varianz - Snap Through entlang Höhe & Umfang - Varianz Pert - 250 Realisierungen |  |  | 800 | 3052.605 | 0.39765
[5 empty] | 800 | 3052.605 | 0.40755
|  |  | Metal shells |  | 800 | 3052.605 | 0.42075
[5 empty] | 800 | 3052.605 | 0.561
|  | Knockdown Factor | Knockdown Factor | Knockdown Factor | 800 | 3052.605 | 0.4917
|  | 99% Konfidenzintervall - Lower Bound | 1% Quantil | 99% Konfidenzintervall - Upper Bound | 800 | 3052.605 | 0.4917
| Batdorf Parameter Z |  |  |  | 800 | 3052.605 | 0.4323
1 | 50 | 0.665 | 0.698 | 0.731 | 800 | 3052.605 | 0.2739
2 | 100 | 0.561 | 0.57 | 0.579 | 800 | 1717.091 | 0.297
3 | 200 | 0.54 | 0.547 | 0.533 | 800 | 763.1514 | 0.26235
4 | 400 | 0.503 | 0.524 | 0.545 | 800 | 763.1514 | 0.3498
5 | 700 | 0.479 | 0.485 | 0.492 | 800 | 763.1514 | 0.3234
6 | 1000 | 0.453 | 0.46 | 0.467 | 800 | 763.1514 | 0.3498
7 | 1500 | 0.422 | 0.425 | 0.429 | 800 | 763.1514 | 0.3663
8 | 2000 | 0.397 | 0.403 | 0.408 | 600 | 2289.454 | 0.44715
9 | 3000 | 0.367 | 0.372 | 0.376 | 600 | 2289.454 | 0.4554
10 | 5000 | 0.337 | 0.34 | 0.342 | 588 | 560.9163 | 0.44385
11 | 10000 | 0.298 | 0.301 | 0.304 | 600 | 572.3635 | 0.4422
[5 empty] | 400 | 1526.303 | 0.5082
[5 empty] | 400 | 1526.303 | 0.46695
[5 empty] | 400 | 381.5757 | 0.4521
[5 empty] | 400 | 381.5757 | 0.50655
[5 empty] | 200 | 763.1514 | 0.6699
[5 empty] | 200 | 763.1514 | 0.59565
[5 empty] | 200 | 190.7878 | 0.6039
[5 empty] | 200 | 190.7878 | 0.67155
[5 empty] | 506 | 1930.773 | 0.4455
[5 empty] | 533 | 508.4496 | 0.3102
[5 empty] | 533 | 508.4496 | 0.3036
[5 empty] | 533 | 508.4496 | 0.4257
[5 empty] | 533 | 508.4496 | 0.3531
[5 empty] | 506 | 482.6932 | 0.4488
[5 empty] | 513 | 489.3708 | 0.5874
[5 empty] | 488 | 465.5223 | 0.63525
[5 empty] | 488 | 465.5223 | 0.61875
[5 empty] | 385 | 1469.066 | 0.53295
[5 empty] | 385 | 1469.066 | 0.5643
[5 empty] | 375 | 1430.909 | 0.5742
[5 empty] | 375 | 1430.909 | 0.561
[5 empty] | 375 | 357.7272 | 0.58245
[5 empty] | 375 | 357.7272 | 0.528
[5 empty] | 366 | 349.1417 | 0.59235
[5 empty] | 370 | 352.9575 | 0.6138
[5 empty] | 267 | 1018.807 | 0.5577
[5 empty] | 267 | 1018.807 | 0.6435
[5 empty] | 267 | 1018.807 | 0.693
[5 empty] | 267 | 1018.807 | 0.6963
[5 empty] | 256 | 976.8337 | 0.4983
[5 empty] | 256 | 976.8337 | 0.56265
[5 empty] | 267 | 254.7018 | 0.594
[5 empty] | 267 | 254.7018 | 0.6864
[5 empty] | 267 | 254.7018 | 0.60885
[5 empty] | 263 | 250.886 | 0.63195
[5 empty] | 250 | 238.4848 | 0.60555
[5 empty] | 250 | 238.4848 | 0.58245
[5 empty] | 133 | 507.4957 | 0.726
[5 empty] | 133 | 507.4957 | 0.6501
[5 empty] | 133 | 126.8739 | 0.7128
[5 empty] | 133 | 126.8739 | 0.80685
[5 empty] | 204 | 778.4144 | 0.5808
[5 empty] | 200 | 190.7878 | 0.6534
[5 empty] | 200 | 190.7878 | 0.76065
[5 empty] | 200 | 190.7878 | 0.80025
[5 empty] | 100 | 381.5757 | 0.59565
[5 empty] | 100 | 381.5757 | 0.62865
[5 empty] | 100 | 381.5757 | 0.6567
[5 empty] | 100 | 381.5757 | 0.693
[5 empty] | 100 | 95.39392 | 0.6897
[5 empty] | 100 | 95.39392 | 0.825
[5 empty] | 100 | 95.39392 | 0.71445
[5 empty] | 100 | 95.39392 | 0.8151
[5 empty] | 533 | 2033.798 | 0.3597
[5 empty] | 533 | 2033.798 | 0.32175
[5 empty] | 533 | 2033.798 | 0.3597
[5 empty] | 533 | 2033.798 | 0.50325
[5 empty] | 533 | 2033.798 | 0.4257
[5 empty] | 500 | 1907.878 | 0.51975
[5 empty] | 500 | 1907.878 | 0.47685
[5 empty] | 500 | 1907.878 | 0.5676
[5 empty] | 513 | 1957.483 | 0.4356
[5 empty] | 494 | 1884.984 | 0.5643
[5 empty] | 494 | 1884.984 | 0.3465
[5 empty] | 513 | 1957.483 | 0.34155
[5 empty] | 506 | 1930.773 | 0.36135
[5 empty] | 506 | 1930.773 | 0.46035
[5 empty] | 506 | 1930.773 | 0.4719
[5 empty] | 506 | 1930.773 | 0.495
[5 empty] | 506 | 1930.773 | 0.495
[5 empty] | 506 | 1930.773 | 0.5841
[5 empty] | 506 | 1930.773 | 0.5676
[5 empty] | 506 | 1930.773 | 0.61545
[5 empty] | 506 | 1930.773 | 0.54615
[5 empty] | 506 | 1930.773 | 0.4554
[5 empty] | 506 | 1930.773 | 0.4719
[5 empty] | 506 | 1930.773 | 0.6006
[5 empty] | 506 | 1930.773 | 0.6567
[5 empty] | 400 | 1526.303 | 0.41745
[5 empty] | 400 | 1526.303 | 0.528
[5 empty] | 400 | 1526.303 | 0.4521
[5 empty] | 400 | 1526.303 | 0.42405
[5 empty] | 400 | 1526.303 | 0.4488
[5 empty] | 400 | 1526.303 | 0.5874
[5 empty] | 417 | 1591.171 | 0.5478
[5 empty] | 400 | 1526.303 | 0.50985
[5 empty] | 400 | 1526.303 | 0.4785
[5 empty] | 400 | 1526.303 | 0.5082
[5 empty] | 400 | 1526.303 | 0.49005
[5 empty] | 400 | 1526.303 | 0.4719
[5 empty] | 400 | 1526.303 | 0.51315
[5 empty] | 400 | 1526.303 | 0.4917
[5 empty] | 400 | 1526.303 | 0.51315
[5 empty] | 400 | 1526.303 | 0.47025
[5 empty] | 400 | 1526.303 | 0.74415
[5 empty] | 400 | 1526.303 | 0.68475
[5 empty] | 400 | 1526.303 | 0.60225
[5 empty] | 400 | 1526.303 | 0.4818
[5 empty] | 400 | 1526.303 | 0.6534
[5 empty] | 400 | 1526.303 | 0.5478
[5 empty] | 400 | 1526.303 | 0.49665
[5 empty] | 400 | 1526.303 | 0.49335
[5 empty] | 400 | 1526.303 | 0.73755
[5 empty] | 400 | 1526.303 | 0.67485
[5 empty] | 400 | 1526.303 | 0.46035
[5 empty] | 400 | 1526.303 | 0.44715
[5 empty] | 400 | 1526.303 | 0.3762
[5 empty] | 400 | 1526.303 | 0.5709
[5 empty] | 400 | 1526.303 | 0.56925
[5 empty] | 400 | 1526.303 | 0.6072
[5 empty] | 323 | 1232.489 | 0.5808
[5 empty] | 300 | 1144.727 | 0.5379
[5 empty] | 300 | 286.1818 | 0.5247
[5 empty] | 300 | 286.1818 | 0.59565
[5 empty] | 211 | 805.1247 | 0.6072
[5 empty] | 800 | 3052.605 | 0.5115
[5 empty] | 800 | 3052.605 | 0.44055
[5 empty] | 800 | 763.1514 | 0.55275
[5 empty] | 800 | 763.1514 | 0.4389
[5 empty] | 400 | 1526.303 | 0.5973
[5 empty] | 400 | 1526.303 | 0.4917
[5 empty] | 400 | 381.5757 | 0.4422
[5 empty] | 400 | 381.5757 | 0.5709
[5 empty] | 375 | 1430.909 | 0.5346
[5 empty] | 300 | 1144.727 | 0.45045
[5 empty] | 300 | 7154.544 | 0.46365
[5 empty] | 300 | 286.1818 | 0.49995
[5 empty] | 249 | 3800.494 | 0.41085
[5 empty] | 249 | 950.1234 | 0.42405

## v0
Varianz - Snap Through entlang Höhe & Umfang - Varianz Pert - 250 Realisierungen
perfect
Composite Shells v0
|  | Knockdown Factor | Knockdown Factor | Knockdown Factor
|  | 99% Konfidenzintervall - Lower Bound | 1% Quantil | 99% Konfidenzintervall - Upper Bound
Batdorf Parameter Z
1 | 50 | 0.803 | 0.808 | 0.812
2 | 100 | 0.714 | 0.727 | 0.741
3 | 200 | 0.647 | 0.654 | 0.661
4 | 400 | 0.57 | 0.573 | 0.576
5 | 700 | 0.505 | 0.507 | 0.508
6 | 1000 | 0.463 | 0.467 | 0.47
7 | 1500 | 0.427 | 0.429 | 0.431
8 | 2000 | 0.403 | 0.406 | 0.408
9 | 3000 | 0.371 | 0.374 | 0.378
10 | 5000 | 0.338 | 0.342 | 0.347
11 | 10000 | 0.301 | 0.303 | 0.305

## Range_LRSM
Schwellenwert für die untersten 10 % von y: 2500.0 |  | 10000
Anzahl der hervorgehobenen Punkte: 27
x-Bereich der untersten 10 % von y: [0.172 | 0.316] |  | 33 | 185.99 | 10.428 | 0.1121351
|  | 3000 | 33 | 101.87 | 6.798 | 0.1334642
Schwellenwert für die untersten 10 % von y: 2980.0
Anzahl der hervorgehobenen Punkte: 26
x-Bereich der untersten 10 % von y: [0.149 | 0.206]
Schwellenwert für die untersten 10 % von y: 3199.0 |  | 2000 | 33 | 83.17 | 6.006 | 0.1444271
Anzahl der hervorgehobenen Punkte: 25
x-Bereich der untersten 10 % von y: [0.142 | 0.182]
Schwellenwert für die untersten 10 % von y: 3430.0 |  | 1500 | 33 | 72.03 | 5.445 | 0.151187
Anzahl der hervorgehobenen Punkte: 28
x-Bereich der untersten 10 % von y: [0.133 | 0.165]
Schwellenwert für die untersten 10 % von y: 3809.0 |  | 1000 | 33 | 58.81 | 5.379 | 0.1829281
Anzahl der hervorgehobenen Punkte: 25
x-Bereich der untersten 10 % von y: [0.11 | 0.163]
Schwellenwert für die untersten 10 % von y: 4120.0 |  | 700 | 33 | 49.2 | 5.181 | 0.2106098
Anzahl der hervorgehobenen Punkte: 26
x-Bereich der untersten 10 % von y: [0.0951 | 0.157]
Schwellenwert für die untersten 10 % von y: 4630.0 |  | 400 | 33 | 37.19 | 3.96 | 0.2129605
Anzahl der hervorgehobenen Punkte: 27
x-Bereich der untersten 10 % von y: [0.0807 | 0.338]
Schwellenwert für die untersten 10 % von y: 5010.0 |  | 200 | 33 | 26.3 | 3.3 | 0.2509506
Anzahl der hervorgehobenen Punkte: 26
x-Bereich der untersten 10 % von y: [0.0972 | 0.338]
Schwellenwert für die untersten 10 % von y: 5370.0 |  | 100 | 33 | 18.59 | 2.64 | 0.2840237
Anzahl der hervorgehobenen Punkte: 26
x-Bereich der untersten 10 % von y: [0.074 | 0.338]
Schwellenwert für die untersten 10 % von y: 6150.0 |  | 50 | 33 | 13.15 | 1.98 | 0.3011407
Anzahl der hervorgehobenen Punkte: 26
x-Bereich der untersten 10 % von y: [0.144 | 0.338]

## v1_vs_Z
50 | 0.656991 | 100 | 0.5540943 | 200 | 0.4818266 | 400 | 0.587712 | 700 | 0.5179128 | 1000 | 0.5026641 | 1500 | 0.5257136 | 2000 | 0.4750759 | 3000 | 0.4649838 | 5000 | 0.5417327 | 10000 | 0.4951574
50 | 0.6594166 | 100 | 0.5118275 | 200 | 0.4621415 | 400 | 0.5348099 | 700 | 0.4938551 | 1000 | 0.5126915 | 1500 | 0.4998082 | 2000 | 0.4832217 | 3000 | 0.475788 | 5000 | 0.5102188 | 10000 | 0.4927893
50 | 0.6755943 | 100 | 0.5323227 | 200 | 0.5143416 | 400 | 0.545621 | 700 | 0.5659358 | 1000 | 0.6047974 | 1500 | 0.5679569 | 2000 | 0.5912398 | 3000 | 0.6223933 | 5000 | 0.6440567 | 10000 | 0.7612214
50 | 0.7228353 | 100 | 0.5387888 | 200 | 0.4770595 | 400 | 0.5090686 | 700 | 0.539946 | 1000 | 0.4870295 | 1500 | 0.5161224 | 2000 | 0.4928399 | 3000 | 0.5592853 | 5000 | 0.5171013 | 10000 | 0.547374
50 | 0.7183733 | 100 | 0.5640405 | 200 | 0.5002741 | 400 | 0.5766799 | 700 | 0.5038449 | 1000 | 0.4873536 | 1500 | 0.4560901 | 2000 | 0.4592578 | 3000 | 0.4675179 | 5000 | 0.4583236 | 10000 | 0.4585791
50 | 0.6589704 | 100 | 0.5202445 | 200 | 0.4735863 | 400 | 0.5765431 | 700 | 0.5599848 | 1000 | 0.6002334 | 1500 | 0.5760762 | 2000 | 0.5525647 | 3000 | 0.5642662 | 5000 | 0.5667244 | 10000 | 0.6835625
50 | 0.7145696 | 100 | 0.5367893 | 200 | 0.4830291 | 400 | 0.4888717 | 700 | 0.4686091 | 1000 | 0.4921205 | 1500 | 0.4654781 | 2000 | 0.5265009 | 3000 | 0.4818574 | 5000 | 0.4569493 | 10000 | 0.4958799
50 | 0.6821018 | 100 | 0.5673326 | 200 | 0.4717155 | 400 | 0.510545 | 700 | 0.4792826 | 1000 | 0.5128865 | 1500 | 0.541584 | 2000 | 0.5021418 | 3000 | 0.4777094 | 5000 | 0.5216163 | 10000 | 0.4938865
50 | 0.6686733 | 100 | 0.5842368 | 200 | 0.4971228 | 400 | 0.5059883 | 700 | 0.4859016 | 1000 | 0.4610679 | 1500 | 0.478194 | 2000 | 0.4603071 | 3000 | 0.4874807 | 5000 | 0.4424689 | 10000 | 0.459398
50 | 0.7140051 | 100 | 0.5116662 | 200 | 0.5733407 | 400 | 0.5655696 | 700 | 0.5091148 | 1000 | 0.5286549 | 1500 | 0.4625239 | 2000 | 0.4903263 | 3000 | 0.5197227 | 5000 | 0.4846048 | 10000 | 0.5291784
50 | 0.6596895 | 100 | 0.5099719 | 200 | 0.5268621 | 400 | 0.5409632 | 700 | 0.5559078 | 1000 | 0.5426626 | 1500 | 0.5312213 | 2000 | 0.5573524 | 3000 | 0.5678209 | 5000 | 0.5569788 | 10000 | 0.6815751
50 | 0.7190271 | 100 | 0.5324293 | 200 | 0.5053893 | 400 | 0.4874978 | 700 | 0.5017581 | 1000 | 0.538465 | 1500 | 0.5142319 | 2000 | 0.5557587 | 3000 | 0.5159701 | 5000 | 0.5844719 | 10000 | 0.5792081
50 | 0.7194151 | 100 | 0.5016169 | 200 | 0.4913717 | 400 | 0.5433779 | 700 | 0.5182986 | 1000 | 0.4951578 | 1500 | 0.5158403 | 2000 | 0.4727398 | 3000 | 0.5231118 | 5000 | 0.5622099 | 10000 | 0.5078054
50 | 0.718569 | 100 | 0.4765984 | 200 | 0.4906667 | 400 | 0.4937445 | 700 | 0.5320596 | 1000 | 0.5300326 | 1500 | 0.5237253 | 2000 | 0.5856785 | 3000 | 0.5264114 | 5000 | 0.6015585 | 10000 | 0.6339689
50 | 0.7180827 | 100 | 0.5409007 | 200 | 0.511236 | 400 | 0.5040815 | 700 | 0.4583434 | 1000 | 0.5186206 | 1500 | 0.5154036 | 2000 | 0.5343353 | 3000 | 0.5093303 | 5000 | 0.5260235 | 10000 | 0.6278587
50 |  | 100 | 0.5709539 | 200 | 0.4604028 | 400 | 0.5068732 | 700 | 0.4819247 | 1000 | 0.4649545 | 1500 | 0.4535361 | 2000 | 0.4416495 | 3000 | 0.4594508 | 5000 | 0.4165153 | 10000 | 0.453651
50 | 0.6842839 | 100 | 0.5616583 | 200 | 0.4832653 | 400 | 0.5255253 | 700 | 0.617657 | 1000 | 0.572863 | 1500 | 0.5339032 | 2000 | 0.552447 | 3000 | 0.5590437 | 5000 | 0.5601239 | 10000 | 0.7530162
50 | 0.6942319 | 100 | 0.5314645 | 200 | 0.4897511 | 400 | 0.5506121 | 700 | 0.5189503 | 1000 | 0.5690748 | 1500 | 0.5342211 | 2000 | 0.6063009 | 3000 | 0.5542736 | 5000 | 0.6040414 | 10000 | 0.6165955
50 | 0.6816204 | 100 | 0.5833008 | 200 | 0.4979425 | 400 | 0.4575441 | 700 | 0.5117575 | 1000 | 0.5836078 | 1500 | 0.5086794 | 2000 | 0.4998743 | 3000 | 0.5173065 | 5000 | 0.563588 | 10000 | 0.5533652
50 | 0.6635697 | 100 | 0.592756 | 200 | 0.4900606 | 400 | 0.5064868 | 700 | 0.5287164 | 1000 | 0.5736456 | 1500 | 0.5717835 | 2000 | 0.4926529 | 3000 | 0.4842566 | 5000 | 0.5524098 | 10000 | 0.5235834
50 | 0.6474997 | 100 | 0.5897345 | 200 | 0.4958915 | 400 | 0.4972409 | 700 | 0.5134823 | 1000 | 0.4713082 | 1500 | 0.4784095 | 2000 | 0.5245395 | 3000 | 0.467778 | 5000 | 0.484343 | 10000 | 0.4816392
50 | 0.6604261 | 100 | 0.5141359 | 200 | 0.5068949 | 400 | 0.4871133 | 700 | 0.5762995 | 1000 | 0.5925466 | 1500 | 0.5656596 | 2000 | 0.5734975 | 3000 | 0.5634691 | 5000 | 0.5547198 | 10000 | 0.7459921
50 | 0.6807257 | 100 | 0.5442399 | 200 | 0.4858465 | 400 | 0.4976958 | 700 | 0.60656 | 1000 | 0.515413 | 1500 | 0.5564176 | 2000 | 0.591154 | 3000 | 0.5539419 | 5000 | 0.5403514 | 10000 | 0.6086014
50 | 0.6566826 | 100 | 0.5052579 | 200 | 0.5514491 | 400 | 0.5871375 | 700 | 0.5129514 | 1000 | 0.4453165 | 1500 | 0.4347782 | 2000 | 0.4716959 | 3000 | 0.4358097 | 5000 | 0.4245496 | 10000 | 0.464027
50 | 0.6504863 | 100 | 0.5411286 | 200 | 0.466101 | 400 | 0.522076 | 700 | 0.5412516 | 1000 | 0.5096889 | 1500 | 0.5319949 | 2000 | 0.4936694 | 3000 | 0.4903549 | 5000 | 0.5631368 | 10000 | 0.4907579
50 | 0.646855 | 100 | 0.5411238 | 200 | 0.5609718 | 400 | 0.5062381 | 700 | 0.5219878 | 1000 | 0.5229738 | 1500 | 0.5191804 | 2000 | 0.5193178 | 3000 | 0.53026 | 5000 | 0.5315836 | 10000 | 0.5896205
50 | 0.6776119 | 100 | 0.5349221 | 200 | 0.4640724 | 400 | 0.4732958 | 700 | 0.5710304 | 1000 | 0.6106799 | 1500 | 0.5744721 | 2000 | 0.5512476 | 3000 | 0.5679414 | 5000 | 0.576118 | 10000 | 0.6772924
50 | 0.6595437 | 100 | 0.5739704 | 200 | 0.5044393 | 400 | 0.5600784 | 700 | 0.5770672 | 1000 | 0.546856 | 1500 | 0.5515788 | 2000 | 0.544983 | 3000 | 0.5593189 | 5000 | 0.5587625 | 10000 | 0.7505191
50 | 0.705232 | 100 | 0.5678898 | 200 | 0.4886616 | 400 | 0.5107685 | 700 | 0.4794757 | 1000 | 0.5275695 | 1500 | 0.5658964 | 2000 | 0.5621209 | 3000 | 0.5411389 | 5000 | 0.5691769 | 10000 | 0.5583381
50 | 0.6963861 | 100 | 0.5501727 | 200 | 0.4627303 | 400 | 0.5353181 | 700 | 0.6111199 | 1000 | 0.5902 | 1500 | 0.5832403 | 2000 | 0.5475689 | 3000 | 0.6218147 | 5000 | 0.5857274 | 10000 | 0.800238
50 | 0.677376 | 100 | 0.5261907 | 200 | 0.5312781 | 400 | 0.4858784 | 700 | 0.5050634 | 1000 | 0.6147072 | 1500 | 0.594127 | 2000 | 0.6214569 | 3000 | 0.5713896 | 5000 | 0.5413815 | 10000 | 0.7167665
50 | 0.6719644 | 100 | 0.5037183 | 200 | 0.4622694 | 400 | 0.5946933 | 700 | 0.4905357 | 1000 | 0.4693762 | 1500 | 0.4545372 | 2000 | 0.4498683 | 3000 | 0.4839284 | 5000 | 0.4449303 | 10000 | 0.4446462
50 | 0.7455096 | 100 | 0.5229194 | 200 | 0.537966 | 400 | 0.5106781 | 700 | 0.5246512 | 1000 | 0.6192411 | 1500 | 0.5783999 | 2000 | 0.5585091 | 3000 | 0.5468973 | 5000 | 0.5799148 | 10000 | 0.5981726
50 | 0.7082378 | 100 | 0.5366287 | 200 | 0.437165 | 400 | 0.5567087 | 700 | 0.5255342 | 1000 | 0.482351 | 1500 | 0.4778036 | 2000 | 0.5156626 | 3000 | 0.5217285 | 5000 | 0.488234 | 10000 | 0.5159658
50 | 0.6798764 | 100 | 0.5265938 | 200 | 0.5263049 | 400 | 0.5249868 | 700 | 0.5393914 | 1000 | 0.4949196 | 1500 | 0.4999225 | 2000 | 0.4574373 | 3000 | 0.4702628 | 5000 | 0.5309898 | 10000 | 0.4920596
50 | 0.6765698 | 100 | 0.5254158 | 200 | 0.4901785 | 400 | 0.5211955 | 700 | 0.5808215 | 1000 | 0.5911322 | 1500 | 0.5008282 | 2000 | 0.5952625 | 3000 | 0.5407449 | 5000 | 0.5518235 | 10000 | 0.6234149
50 | 0.7582195 | 100 | 0.5394803 | 200 | 0.5291642 | 400 | 0.4687887 | 700 | 0.5265857 | 1000 | 0.5366371 | 1500 | 0.5015999 | 2000 | 0.4742744 | 3000 | 0.5049225 | 5000 | 0.5735846 | 10000 | 0.5186958
50 |  | 100 | 0.5029425 | 200 | 0.4877436 | 400 | 0.5415022 | 700 | 0.539598 | 1000 | 0.5087614 | 1500 | 0.5733382 | 2000 | 0.5436456 | 3000 | 0.5317395 | 5000 | 0.5639565 | 10000 | 0.6113866
50 | 0.7002332 | 100 | 0.5077247 | 200 | 0.4531059 | 400 | 0.5104175 | 700 | 0.5267629 | 1000 | 0.5069064 | 1500 | 0.5445651 | 2000 | 0.4570617 | 3000 | 0.4843737 | 5000 | 0.523557 | 10000 | 0.5198588
50 | 0.6564032 | 100 | 0.5419679 | 200 | 0.4392994 | 400 | 0.5432083 | 700 | 0.525314 | 1000 | 0.5008901 | 1500 | 0.4869777 | 2000 | 0.4733103 | 3000 | 0.4859427 | 5000 | 0.5339928 | 10000 | 0.5175565
50 | 0.7138253 | 100 | 0.5606489 | 200 | 0.490202 | 400 | 0.5170986 | 700 | 0.5612124 | 1000 | 0.5712091 | 1500 | 0.4947046 | 2000 | 0.5772719 | 3000 | 0.5703905 | 5000 | 0.5918433 | 10000 | 0.6210739
50 | 0.6124311 | 100 | 0.6132653 | 200 | 0.4512042 | 400 | 0.4778246 | 700 | 0.5160255 | 1000 | 0.4694748 | 1500 | 0.4383128 | 2000 | 0.4069691 | 3000 | 0.4340131 | 5000 | 0.4135836 | 10000 | 0.4533275
50 | 0.6508918 | 100 | 0.5202551 | 200 | 0.504671 | 400 | 0.5028355 | 700 | 0.5469751 | 1000 | 0.5689164 | 1500 | 0.5259075 | 2000 | 0.5432793 | 3000 | 0.5206347 | 5000 | 0.5689184 | 10000 | 0.6121706
50 | 0.6542934 | 100 | 0.5964623 | 200 | 0.4651178 | 400 | 0.54792 | 700 | 0.6026177 | 1000 | 0.5987939 | 1500 | 0.5186269 | 2000 | 0.5731415 | 3000 | 0.5303889 | 5000 | 0.5405375 | 10000 | 0.6121706
50 | 0.7098898 | 100 | 0.5684886 | 200 | 0.5527693 | 400 | 0.4934189 | 700 | 0.464081 | 1000 | 0.5259035 | 1500 | 0.5017314 | 2000 | 0.4935685 | 3000 | 0.504291 | 5000 | 0.561597 | 10000 | 0.5068488
50 | 0.6365945 | 100 | 0.5081924 | 200 | 0.5285101 | 400 | 0.5975315 | 700 | 0.511955 | 1000 | 0.4970463 | 1500 | 0.5120042 | 2000 | 0.5200011 | 3000 | 0.5061778 | 5000 | 0.5449408 | 10000 | 0.5511175
50 | 0.7133962 | 100 | 0.5208256 | 200 | 0.4728739 | 400 | 0.525885 | 700 | 0.4916387 | 1000 | 0.5098443 | 1500 | 0.4909764 | 2000 | 0.5151738 | 3000 | 0.5243953 | 5000 | 0.4952437 | 10000 | 0.490404
50 | 0.7053026 | 100 | 0.5095281 | 200 | 0.5066813 | 400 | 0.5670884 | 700 | 0.5559218 | 1000 | 0.5987336 | 1500 | 0.5539975 | 2000 | 0.5876103 | 3000 | 0.5720687 | 5000 | 0.5635087 | 10000 | 0.6819216
50 | 0.6767409 | 100 | 0.5741236 | 200 | 0.5560852 | 400 | 0.5441915 | 700 | 0.5283205 | 1000 | 0.5664744 | 1500 | 0.4916791 | 2000 | 0.5090843 | 3000 | 0.5139608 | 5000 | 0.5331677 | 10000 | 0.6199827
50 | 0.7046248 | 100 | 0.5362923 | 200 | 0.4713699 | 400 | 0.5218227 | 700 | 0.5165567 | 1000 | 0.5920363 | 1500 | 0.5727353 | 2000 | 0.5197829 | 3000 | 0.5270933 | 5000 | 0.5125814 | 10000 | 0.5493242
50 | 0.6909542 | 100 | 0.5310823 | 200 | 0.47537 | 400 | 0.5484685 | 700 | 0.5179707 | 1000 | 0.5007648 | 1500 | 0.4960067 | 2000 | 0.52552 | 3000 | 0.4951773 | 5000 | 0.4799283 | 10000 | 0.4955918
50 | 0.7024993 | 100 | 0.5198263 | 200 | 0.5338344 | 400 | 0.5540069 | 700 | 0.5475034 | 1000 | 0.594041 | 1500 | 0.5326148 | 2000 | 0.5126799 | 3000 | 0.5379219 | 5000 | 0.5147515 | 10000 | 0.5578773
50 | 0.7037162 | 100 | 0.5309645 | 200 | 0.4528415 | 400 | 0.523055 | 700 | 0.5162206 | 1000 | 0.4805002 | 1500 | 0.4530891 | 2000 | 0.4650125 | 3000 | 0.4718638 | 5000 | 0.5006766 | 10000 | 0.4876062
50 | 0.6965676 | 100 | 0.5001058 | 200 | 0.498052 | 400 | 0.4541187 | 700 | 0.5024077 | 1000 | 0.5591913 | 1500 | 0.4546318 | 2000 | 0.436485 | 3000 | 0.4515556 | 5000 | 0.4456184 | 10000 | 0.4598435
50 | 0.7029966 | 100 | 0.520537 | 200 | 0.4732173 | 400 | 0.533438 | 700 | 0.473215 | 1000 | 0.4954017 | 1500 | 0.4306758 | 2000 | 0.4170029 | 3000 | 0.392363 | 5000 | 0.4019256 | 10000 | 0.4011826
50 | 0.6774972 | 100 | 0.5071364 | 200 | 0.4824049 | 400 | 0.5774433 | 700 | 0.4920498 | 1000 | 0.4984565 | 1500 | 0.4607463 | 2000 | 0.5124973 | 3000 | 0.4770111 | 5000 | 0.4702749 | 10000 | 0.5092204
50 | 0.685249 | 100 | 0.5246763 | 200 | 0.5487166 | 400 | 0.656962 | 700 | 0.5598424 | 1000 | 0.4620436 | 1500 | 0.4411897 | 2000 | 0.5078651 | 3000 | 0.4840645 | 5000 | 0.4353106 | 10000 | 0.4788202
50 | 0.6940207 | 100 | 0.56722 | 200 | 0.5159333 | 400 | 0.5246124 | 700 | 0.5086858 | 1000 | 0.4705877 | 1500 | 0.4218388 | 2000 | 0.4128162 | 3000 | 0.3955983 | 5000 | 0.3842826 | 10000 | 0.3603055
50 | 0.7498432 | 100 | 0.5221177 | 200 | 0.5267466 | 400 | 0.5990024 | 700 | 0.623257 | 1000 | 0.500131 | 1500 | 0.4797098 | 2000 | 0.525761 | 3000 | 0.5253874 | 5000 | 0.4786827 | 10000 | 0.5283468
50 | 0.70798 | 100 | 0.6010258 | 200 | 0.4610656 | 400 | 0.5387796 | 700 | 0.5152143 | 1000 | 0.4625022 | 1500 | 0.4377772 | 2000 | 0.4473646 | 3000 | 0.4307794 | 5000 | 0.4526517 | 10000 | 0.461827
50 | 0.7074047 | 100 | 0.5875879 | 200 | 0.6191332 | 400 | 0.5264009 | 700 | 0.5822695 | 1000 | 0.6455666 | 1500 | 0.6339696 | 2000 | 0.5855797 | 3000 | 0.616674 | 5000 | 0.5803204 | 10000 | 0.661715
50 | 0.6953886 | 100 | 0.5303442 | 200 | 0.4970809 | 400 | 0.4768472 | 700 | 0.4971749 | 1000 | 0.4846026 | 1500 | 0.4695469 | 2000 | 0.464145 | 3000 | 0.4823756 | 5000 | 0.4796196 | 10000 | 0.4825653
50 | 0.6973811 | 100 | 0.5684713 | 200 | 0.5174491 | 400 | 0.5030673 | 700 | 0.5118377 | 1000 | 0.4754512 | 1500 | 0.4315071 | 2000 | 0.4219447 | 3000 | 0.4451035 | 5000 | 0.4389768 | 10000 | 0.410032
50 | 0.6965617 | 100 | 0.5691769 | 200 | 0.4734646 | 400 | 0.5626344 | 700 | 0.5278882 | 1000 | 0.5117716 | 1500 | 0.5037598 | 2000 | 0.5372421 | 3000 | 0.506471 | 5000 | 0.5405867 | 10000 | 0.6002927
50 | 0.6215098 | 100 | 0.5668541 | 200 | 0.503382 | 400 | 0.5306228 | 700 | 0.5264804 | 1000 | 0.5696681 | 1500 | 0.5596336 | 2000 | 0.5046253 | 3000 | 0.5300984 | 5000 | 0.5767079 | 10000 | 0.6386763
50 | 0.6919525 | 100 | 0.564507 | 200 | 0.4705586 | 400 | 0.5514946 | 700 | 0.4888441 | 1000 | 0.485681 | 1500 | 0.469855 | 2000 | 0.4789315 | 3000 | 0.5186787 | 5000 | 0.456769 | 10000 | 0.500216
50 | 0.7129105 | 100 | 0.5038697 | 200 | 0.4790648 | 400 | 0.5441155 | 700 | 0.5155434 | 1000 | 0.5064196 | 1500 | 0.5853311 | 2000 | 0.4715257 | 3000 | 0.4791666 | 5000 | 0.508905 | 10000 | 0.4887213
50 | 0.7029744 | 100 | 0.5151549 | 200 | 0.5627041 | 400 | 0.5386692 | 700 | 0.516015 | 1000 | 0.5593747 | 1500 | 0.4609115 | 2000 | 0.4649402 | 3000 | 0.4539503 | 5000 | 0.47723 | 10000 | 0.4691666
50 | 0.6684952 | 100 | 0.6562922 | 200 | 0.450898 | 400 | 0.561088 | 700 | 0.6284915 | 1000 | 0.4875674 | 1500 | 0.4882311 | 2000 | 0.5216813 | 3000 | 0.4739833 | 5000 | 0.5255479 | 10000 | 0.5324184
50 | 0.7244316 | 100 | 0.5678612 | 200 | 0.4720713 | 400 | 0.5179341 | 700 | 0.4557947 | 1000 | 0.5651644 | 1500 | 0.549999 | 2000 | 0.4994117 | 3000 | 0.517329 | 5000 | 0.5231593 | 10000 | 0.6044128
50 | 0.6979062 | 100 | 0.5384587 | 200 | 0.4660324 | 400 | 0.5761278 | 700 | 0.5636163 | 1000 | 0.5154087 | 1500 | 0.5422056 | 2000 | 0.522467 | 3000 | 0.5475379 | 5000 | 0.5399853 | 10000 | 0.6078447
50 | 0.6889657 | 100 | 0.5425337 | 200 | 0.492545 | 400 | 0.4738554 | 700 | 0.4786151 | 1000 | 0.4969283 | 1500 | 0.4689896 | 2000 | 0.4969862 | 3000 | 0.5070899 | 5000 | 0.4622459 | 10000 | 0.4836849
50 | 0.6946455 | 100 | 0.5856972 | 200 | 0.481823 | 400 | 0.5676165 | 700 | 0.529607 | 1000 | 0.5206224 | 1500 | 0.5320294 | 2000 | 0.5156465 | 3000 | 0.5452352 | 5000 | 0.5345282 | 10000 | 0.5607609
50 | 0.7076333 | 100 | 0.5142268 | 200 | 0.4627305 | 400 | 0.5206398 | 700 | 0.498194 | 1000 | 0.4544396 | 1500 | 0.4116664 | 2000 | 0.4002975 | 3000 | 0.3841539 | 5000 | 0.3919226 | 10000 | 0.3776658
50 | 0.6808598 | 100 | 0.5937673 | 200 | 0.4539637 | 400 | 0.4692863 | 700 | 0.5177774 | 1000 | 0.5698705 | 1500 | 0.5285906 | 2000 | 0.4739446 | 3000 | 0.4606689 | 5000 | 0.527796 | 10000 | 0.4801763
50 | 0.7204272 | 100 | 0.5098657 | 200 | 0.458884 | 400 | 0.488718 | 700 | 0.5232373 | 1000 | 0.6504664 | 1500 | 0.6596789 | 2000 | 0.5751921 | 3000 | 0.5940941 | 5000 | 0.5915838 | 10000 | 0.7484552
50 | 0.7025976 | 100 | 0.5346743 | 200 | 0.4975767 | 400 | 0.5249432 | 700 | 0.5323773 | 1000 | 0.5339013 | 1500 | 0.569063 | 2000 | 0.5462233 | 3000 | 0.5372277 | 5000 | 0.5700483 | 10000 | 0.7757556
50 | 0.750634 | 100 | 0.5377775 | 200 | 0.4707141 | 400 | 0.4716521 | 700 | 0.5753517 | 1000 | 0.5943399 | 1500 | 0.4624622 | 2000 | 0.500723 | 3000 | 0.4676979 | 5000 | 0.4331368 | 10000 | 0.4393663
50 | 0.6895765 | 100 | 0.5436346 | 200 | 0.5015557 | 400 | 0.585666 | 700 | 0.5159958 | 1000 | 0.492172 | 1500 | 0.4807846 | 2000 | 0.477011 | 3000 | 0.4680662 | 5000 | 0.4923346 | 10000 | 0.4653499
50 |  | 100 | 0.5727521 | 200 | 0.5123546 | 400 | 0.4548529 | 700 | 0.5678568 | 1000 | 0.6279597 | 1500 | 0.5623895 | 2000 | 0.5848326 | 3000 | 0.5789397 | 5000 | 0.5554464 | 10000 | 0.7173684
50 | 0.7125564 | 100 | 0.5537834 | 200 | 0.4662998 | 400 | 0.5551958 | 700 | 0.520736 | 1000 | 0.5327627 | 1500 | 0.5649458 | 2000 | 0.5638066 | 3000 | 0.5595487 | 5000 | 0.5496712 | 10000 | 0.6167158
50 | 0.6943234 | 100 | 0.5611937 | 200 | 0.465597 | 400 | 0.5454494 | 700 | 0.4578337 | 1000 | 0.5556618 | 1500 | 0.4245092 | 2000 | 0.4031367 | 3000 | 0.397103 | 5000 | 0.4001909 | 10000 | 0.3803045
50 |  | 100 | 0.539332 | 200 | 0.5810103 | 400 | 0.4891932 | 700 | 0.599163 | 1000 | 0.6106704 | 1500 | 0.5568026 | 2000 | 0.5821784 | 3000 | 0.5547639 | 5000 | 0.5605956 | 10000 | 0.6103696
50 | 0.7064932 | 100 | 0.4954351 | 200 | 0.5365484 | 400 | 0.5035372 | 700 | 0.5568242 | 1000 | 0.5795616 | 1500 | 0.5044871 | 2000 | 0.5455286 | 3000 | 0.5474483 | 5000 | 0.5665726 | 10000 | 0.5486584
50 | 0.6924618 | 100 | 0.5219542 | 200 | 0.4919175 | 400 | 0.5317559 | 700 | 0.4974 | 1000 | 0.5282606 | 1500 | 0.5261182 | 2000 | 0.5441707 | 3000 | 0.5322567 | 5000 | 0.5946569 | 10000 | 0.6395879
50 | 0.6390354 | 100 | 0.5629475 | 200 | 0.5270227 | 400 | 0.5519525 | 700 | 0.4751427 | 1000 | 0.5577492 | 1500 | 0.4818163 | 2000 | 0.5201143 | 3000 | 0.5139268 | 5000 | 0.4861231 | 10000 | 0.5072394
50 | 0.6263413 | 100 | 0.5566902 | 200 | 0.459014 | 400 | 0.5463352 | 700 | 0.4873334 | 1000 | 0.4559234 | 1500 | 0.4201437 | 2000 | 0.3900199 | 3000 | 0.3697722 | 5000 | 0.3616026 | 10000 | 0.3437347
50 | 0.7621369 | 100 | 0.590118 | 200 | 0.4702947 | 400 | 0.4990388 | 700 | 0.5160528 | 1000 | 0.4625053 | 1500 | 0.4012015 | 2000 | 0.3969725 | 3000 | 0.3861141 | 5000 | 0.3916359 | 10000 | 0.3516648
50 | 0.7109874 | 100 | 0.5719973 | 200 | 0.4637762 | 400 | 0.5517825 | 700 | 0.5725011 | 1000 | 0.5703159 | 1500 | 0.5511205 | 2000 | 0.5540067 | 3000 | 0.592299 | 5000 | 0.5712845 | 10000 | 0.7330175
50 | 0.6502095 | 100 | 0.5680153 | 200 | 0.4915814 | 400 | 0.5512691 | 700 | 0.5386248 | 1000 | 0.5381247 | 1500 | 0.5266866 | 2000 | 0.4788801 | 3000 | 0.4911487 | 5000 | 0.4931977 | 10000 | 0.4940367
50 | 0.6804072 | 100 | 0.5161453 | 200 | 0.5076859 | 400 | 0.5618673 | 700 | 0.5185251 | 1000 | 0.4934769 | 1500 | 0.4853628 | 2000 | 0.5018352 | 3000 | 0.5104233 | 5000 | 0.4881465 | 10000 | 0.4883213
50 | 0.6835836 | 100 | 0.583459 | 200 | 0.4567417 | 400 | 0.5050404 | 700 | 0.5202865 | 1000 | 0.5086971 | 1500 | 0.4971829 | 2000 | 0.5710437 | 3000 | 0.5333784 | 5000 | 0.5807883 | 10000 | 0.6219128
50 | 0.6804436 | 100 | 0.5809669 | 200 | 0.5561286 | 400 | 0.526845 | 700 | 0.5319702 | 1000 | 0.5070866 | 1500 | 0.470945 | 2000 | 0.5242789 | 3000 | 0.4697073 | 5000 | 0.4922616 | 10000 | 0.5079055
50 | 0.7068252 | 100 | 0.5299046 | 200 | 0.4718114 | 400 | 0.5969054 | 700 | 0.506864 | 1000 | 0.5688335 | 1500 | 0.4972301 | 2000 | 0.5147507 | 3000 | 0.5113345 | 5000 | 0.5233335 | 10000 | 0.5180389
50 | 0.6729925 | 100 | 0.502894 | 200 | 0.4617142 | 400 | 0.5828584 | 700 | 0.5855454 | 1000 | 0.5844859 | 1500 | 0.5753184 | 2000 | 0.5165892 | 3000 | 0.5162986 | 5000 | 0.5500359 | 10000 | 0.6273988
50 | 0.6645972 | 100 | 0.5396197 | 200 | 0.5401226 | 400 | 0.5033486 | 700 | 0.5625343 | 1000 | 0.5492943 | 1500 | 0.5989315 | 2000 | 0.5471778 | 3000 | 0.5595047 | 5000 | 0.5812005 | 10000 | 0.7117531
50 | 0.6915483 | 100 |  | 200 | 0.4538282 | 400 | 0.5561828 | 700 | 0.50228 | 1000 | 0.4615454 | 1500 | 0.4122453 | 2000 | 0.3954466 | 3000 | 0.3767222 | 5000 | 0.3889659 | 10000 | 0.3581789
50 | 0.6564366 | 100 | 0.5769678 | 200 | 0.5085059 | 400 | 0.4603192 | 700 | 0.5321622 | 1000 | 0.5100777 | 1500 | 0.5499363 | 2000 | 0.5784514 | 3000 | 0.4934646 | 5000 | 0.5162497 | 10000 | 0.541636
50 | 0.633969 | 100 | 0.5943239 | 200 | 0.4871851 | 400 | 0.5830578 | 700 | 0.4798376 | 1000 | 0.4838228 | 1500 | 0.5129943 | 2000 | 0.5007229 | 3000 | 0.5181172 | 5000 | 0.5225723 | 10000 | 0.4958317
50 | 0.6399864 | 100 | 0.5972255 | 200 | 0.4967547 | 400 | 0.4981473 | 700 | 0.5066568 | 1000 | 0.5350836 | 1500 | 0.4240606 | 2000 | 0.478807 | 3000 | 0.426204 | 5000 | 0.423027 | 10000 | 0.432672
50 | 0.6581498 | 100 | 0.562665 | 200 | 0.5076807 | 400 | 0.566202 | 700 | 0.4986232 | 1000 | 0.4472344 | 1500 | 0.4238912 | 2000 | 0.40894 | 3000 | 0.3786745 | 5000 | 0.3684087 | 10000 | 0.353581
50 | 0.6916009 | 100 | 0.5711857 | 200 | 0.4366804 | 400 | 0.5752382 | 700 | 0.5568335 | 1000 | 0.5651659 | 1500 | 0.5151368 | 2000 | 0.5403552 | 3000 | 0.5049628 | 5000 | 0.5239586 | 10000 | 0.5377579
50 | 0.6739429 | 100 | 0.5916762 | 200 | 0.4815438 | 400 | 0.565041 | 700 | 0.5321006 | 1000 | 0.519851 | 1500 | 0.4915303 | 2000 | 0.5138633 | 3000 | 0.4980644 | 5000 | 0.5455003 | 10000 | 0.5646059
50 | 0.6521607 | 100 | 0.5420414 | 200 | 0.5616657 | 400 | 0.5532669 | 700 | 0.5250496 | 1000 | 0.4766218 | 1500 | 0.4589436 | 2000 | 0.4542094 | 3000 | 0.4929923 | 5000 | 0.4681795 | 10000 | 0.481361
50 | 0.7014621 | 100 | 0.5239946 | 200 | 0.4516368 | 400 | 0.4824008 | 700 | 0.4972296 | 1000 | 0.4784326 | 1500 | 0.4406502 | 2000 | 0.4726865 | 3000 | 0.4126026 | 5000 | 0.4129655 | 10000 | 0.4079227
50 | 0.6387368 | 100 | 0.5394346 | 200 | 0.4980776 | 400 | 0.5185165 | 700 | 0.5250788 | 1000 | 0.4709734 | 1500 | 0.4704855 | 2000 | 0.5204198 | 3000 | 0.4798219 | 5000 | 0.5055809 | 10000 | 0.497197
50 | 0.6698038 | 100 | 0.5095601 | 200 | 0.569618 | 400 | 0.5511515 | 700 | 0.5330447 | 1000 | 0.5293542 | 1500 | 0.5143725 | 2000 | 0.5305517 | 3000 | 0.5200362 | 5000 | 0.5509775 | 10000 | 0.6105423
50 | 0.6315528 | 100 | 0.5956446 | 200 | 0.4973482 | 400 | 0.4649313 | 700 | 0.5071106 | 1000 | 0.4646017 | 1500 | 0.4733983 | 2000 | 0.5005508 | 3000 | 0.4308064 | 5000 | 0.4374595 | 10000 | 0.4396083
50 | 0.6196973 | 100 | 0.5402551 | 200 | 0.5673468 | 400 | 0.5287775 | 700 | 0.5911917 | 1000 | 0.520645 | 1500 | 0.5716698 | 2000 | 0.584754 | 3000 | 0.5819943 | 5000 | 0.5731682 | 10000 | 0.7420101
50 | 0.6417036 | 100 | 0.5012726 | 200 | 0.5297161 | 400 | 0.5293636 | 700 | 0.5118296 | 1000 | 0.4765269 | 1500 | 0.4604717 | 2000 | 0.5005088 | 3000 | 0.484177 | 5000 | 0.4444214 | 10000 | 0.4480815
50 | 0.6592251 | 100 | 0.534539 | 200 | 0.5296549 | 400 | 0.4635439 | 700 | 0.5324225 | 1000 | 0.5853716 | 1500 | 0.5857388 | 2000 | 0.5150889 | 3000 | 0.5165274 | 5000 | 0.5550512 | 10000 | 0.615179
50 | 0.6995934 | 100 | 0.5396458 | 200 | 0.4583512 | 400 | 0.5617721 | 700 | 0.5407076 | 1000 | 0.5064426 | 1500 | 0.4938956 | 2000 | 0.4974964 | 3000 | 0.5081425 | 5000 | 0.5265485 | 10000 | 0.5335559
50 | 0.6586322 | 100 | 0.5068963 | 200 | 0.5125999 | 400 | 0.5652853 | 700 | 0.5272101 | 1000 | 0.5024206 | 1500 | 0.5527596 | 2000 | 0.4936512 | 3000 | 0.4972351 | 5000 | 0.5249722 | 10000 | 0.5216973
50 | 0.7527342 | 100 | 0.5114728 | 200 | 0.5601144 | 400 | 0.6126496 | 700 | 0.5874045 | 1000 | 0.5250378 | 1500 | 0.5023226 | 2000 | 0.548802 | 3000 | 0.5107804 | 5000 | 0.6020565 | 10000 | 0.6278517
50 | 0.7481487 | 100 | 0.5079004 | 200 | 0.5292898 | 400 | 0.6669994 | 700 | 0.5006127 | 1000 | 0.5404097 | 1500 | 0.5325224 | 2000 | 0.555462 | 3000 | 0.5204776 | 5000 | 0.5969946 | 10000 | 0.6191138
50 | 0.6576752 | 100 | 0.5133529 | 200 | 0.5422707 | 400 | 0.5338658 | 700 | 0.5541108 | 1000 | 0.6031668 | 1500 | 0.5506699 | 2000 | 0.5381248 | 3000 | 0.5478063 | 5000 | 0.5280888 | 10000 | 0.6338483
50 | 0.7033786 | 100 | 0.5507707 | 200 | 0.4816281 | 400 | 0.5825791 | 700 | 0.4840807 | 1000 | 0.4745775 | 1500 | 0.5987907 | 2000 | 0.4050671 | 3000 | 0.3942519 | 5000 | 0.3922847 | 10000 | 0.3832569
50 | 0.6658232 | 100 | 0.4991867 | 200 | 0.542734 | 400 | 0.4855443 | 700 | 0.5139253 | 1000 | 0.4630106 | 1500 | 0.4365856 | 2000 | 0.4449337 | 3000 | 0.3824918 | 5000 | 0.3765449 | 10000 | 0.3468199
50 | 0.6494476 | 100 | 0.5184254 | 200 | 0.4420038 | 400 | 0.4777316 | 700 | 0.5635976 | 1000 | 0.6182237 | 1500 | 0.6055705 | 2000 | 0.5985347 | 3000 | 0.6058963 | 5000 | 0.5707434 | 10000 | 0.3124248
50 | 0.6744308 | 100 | 0.5051163 | 200 | 0.5446036 | 400 | 0.4912932 | 700 | 0.5862509 | 1000 | 0.5657939 | 1500 | 0.5652842 | 2000 | 0.571681 | 3000 | 0.5825736 | 5000 | 0.5584395 | 10000 | 0.3164544
50 | 0.656589 | 100 | 0.5731721 | 200 | 0.5760148 | 400 | 0.5193348 | 700 | 0.5470725 | 1000 | 0.5234698 | 1500 | 0.5289091 | 2000 | 0.5443842 | 3000 | 0.5085666 | 5000 | 0.5543725 | 10000 | 0.316554
50 | 0.7192774 | 100 | 0.5780275 | 200 | 0.4764281 | 400 | 0.5776946 | 700 | 0.5477188 | 1000 | 0.593484 | 1500 | 0.5813129 | 2000 | 0.5908658 | 3000 | 0.5502963 | 5000 | 0.5504256 | 10000 | 0.3212972
50 | 0.6596895 | 100 | 0.5446028 | 200 | 0.5324798 | 400 | 0.4673532 | 700 | 0.5283484 | 1000 | 0.518478 | 1500 | 0.4507644 | 2000 | 0.475106 | 3000 | 0.4686807 | 5000 | 0.5011274 | 10000 | 0.3516325
50 | 0.7183801 | 100 | 0.5659101 | 200 | 0.5470472 | 400 | 0.4812286 | 700 | 0.5047503 | 1000 | 0.4766691 | 1500 | 0.4426362 | 2000 | 0.4868268 | 3000 | 0.4342456 | 5000 | 0.4409627 | 10000 | 0.3435882
50 | 0.7045028 | 100 | 0.5094937 | 200 | 0.4543853 | 400 | 0.4805892 | 700 | 0.5091225 | 1000 | 0.469655 | 1500 | 0.4702227 | 2000 | 0.5432566 | 3000 | 0.5045936 | 5000 | 0.5538993 | 10000 | 0.3206347
50 | 0.6428306 | 100 | 0.5675265 | 200 | 0.4433011 | 400 | 0.5728471 | 700 | 0.4999546 | 1000 | 0.4777349 | 1500 | 0.422086 | 2000 | 0.450217 | 3000 | 0.4375949 | 5000 | 0.4686119 | 10000 | 0.3311075
50 | 0.6554826 | 100 | 0.5347297 | 200 | 0.5254945 | 400 | 0.5744629 | 700 | 0.5071237 | 1000 | 0.4535538 | 1500 | 0.4273755 | 2000 | 0.4157159 | 3000 | 0.4178722 | 5000 | 0.4453748 | 10000 | 0.3316326
50 | 0.64559 | 100 | 0.5868486 | 200 | 0.4816572 | 400 | 0.4799225 | 700 | 0.4937755 | 1000 | 0.6155084 | 1500 | 0.5019693 | 2000 | 0.5688571 | 3000 | 0.541353 | 5000 | 0.6055692 | 10000 | 0.3088961
50 | 0.6728149 | 100 | 0.5223331 | 200 | 0.476618 | 400 | 0.4941359 | 700 | 0.5410049 | 1000 | 0.567692 | 1500 | 0.4921493 | 2000 | 0.5749175 | 3000 | 0.535023 | 5000 | 0.5677459 | 10000 | 0.3579137
50 | 0.6363431 | 100 | 0.5532753 | 200 | 0.6151386 | 400 | 0.5103914 | 700 | 0.50966 | 1000 | 0.5132181 | 1500 | 0.5112641 | 2000 | 0.5585167 | 3000 | 0.5128491 | 5000 | 0.5715159 | 10000 | 0.3389931
50 | 0.6543433 | 100 | 0.5747209 | 200 | 0.5078077 | 400 | 0.5030467 | 700 | 0.5055327 | 1000 | 0.4892138 | 1500 | 0.5195923 | 2000 | 0.4797879 | 3000 | 0.4757993 | 5000 | 0.5392677 | 10000 | 0.3330938
50 | 0.7060073 | 100 | 0.5070361 | 200 | 0.5318764 | 400 | 0.5073275 | 700 | 0.5026527 | 1000 | 0.585628 | 1500 | 0.535517 | 2000 | 0.4313894 | 3000 | 0.4586869 | 5000 | 0.4555635 | 10000 | 0.3166495
50 |  | 100 | 0.5753551 | 200 | 0.5397319 | 400 | 0.5169627 | 700 | 0.5316931 | 1000 | 0.4650598 | 1500 | 0.4213385 | 2000 | 0.4064333 | 3000 | 0.3920017 | 5000 | 0.3622908 | 10000 | 0.343426
50 | 0.638042 | 100 | 0.5942223 | 200 | 0.4721003 | 400 | 0.5555174 | 700 | 0.5086613 | 1000 | 0.5268187 | 1500 | 0.5115176 | 2000 | 0.5579127 | 3000 | 0.5010834 | 5000 | 0.5220327 | 10000 | 0.3428096
50 | 0.717921 | 100 | 0.5857188 | 200 | 0.4810598 | 400 | 0.5887587 | 700 | 0.4824336 | 1000 | 0.5547922 | 1500 | 0.5024847 | 2000 | 0.4919493 | 3000 | 0.4952459 | 5000 | 0.5527586 | 10000 | 0.3318001
50 | 0.6535834 | 100 | 0.5905621 | 200 | 0.5125285 | 400 | 0.4895735 | 700 | 0.5365623 | 1000 | 0.5557082 | 1500 | 0.5648185 | 2000 | 0.5691356 | 3000 | 0.5729032 | 5000 | 0.5756204 | 10000 | 0.3004711
50 | 0.7190991 | 100 | 0.5057661 | 200 | 0.4532372 | 400 | 0.5031173 | 700 | 0.490008 | 1000 | 0.4741365 | 1500 | 0.4792453 | 2000 | 0.4548332 | 3000 | 0.4972108 | 5000 | 0.4525147 | 10000 | 0.3148963
50 | 0.7185509 | 100 | 0.5410576 | 200 | 0.6254572 | 400 | 0.4804601 | 700 | 0.5066078 | 1000 | 0.470843 | 1500 | 0.4723718 | 2000 | 0.469343 | 3000 | 0.5276626 | 5000 | 0.5098022 | 10000 | 0.367886
50 | 0.711151 | 100 | 0.5472809 | 200 | 0.4432693 | 400 | 0.4644601 | 700 | 0.5064128 | 1000 | 0.5558971 | 1500 | 0.5498451 | 2000 | 0.4737151 | 3000 | 0.4713561 | 5000 | 0.5080154 | 10000 | 0.3738113
50 | 0.6616167 | 100 | 0.490405 | 200 | 0.4577781 | 400 | 0.5570257 | 700 | 0.5679187 | 1000 | 0.4817996 | 1500 | 0.4570085 | 2000 | 0.4282692 | 3000 | 0.4173226 | 5000 | 0.4300375 | 10000 | 0.3415801
50 | 0.7260527 | 100 | 0.5805811 | 200 | 0.5175967 | 400 | 0.4720453 | 700 | 0.4813233 | 1000 | 0.4778225 | 1500 | 0.4667969 | 2000 | 0.4156456 | 3000 | 0.4176652 | 5000 | 0.3869528 | 10000 | 0.3346891
50 | 0.7254442 | 100 | 0.6566566 | 200 | 0.5611419 | 400 | 0.4647008 | 700 | 0.5374537 | 1000 | 0.4894287 | 1500 | 0.5890108 | 2000 | 0.582437 | 3000 | 0.5554847 | 5000 | 0.3395084 | 10000 | 0.3730317
50 | 0.7069753 | 100 | 0.5866598 | 200 | 0.4699678 | 400 | 0.567736 | 700 | 0.4778329 | 1000 | 0.4768211 | 1500 | 0.4293353 | 2000 | 0.4314942 | 3000 | 0.4280479 | 5000 | 0.3507705 | 10000 | 0.3417211
50 | 0.6210361 | 100 | 0.5168926 | 200 | 0.4926662 | 400 | 0.4839068 | 700 | 0.4878622 | 1000 | 0.467967 | 1500 | 0.4565149 | 2000 | 0.4439939 | 3000 | 0.4087452 | 5000 | 0.3457142 | 10000 | 0.3111419
50 | 0.705591 | 100 | 0.5200918 | 200 | 0.4606854 | 400 | 0.4752715 | 700 | 0.6673239 | 1000 | 0.5442242 | 1500 | 0.502248 | 2000 | 0.5830352 | 3000 | 0.5725564 | 5000 | 0.351359 | 10000 | 0.3389649
50 | 0.6209329 | 100 | 0.5080526 | 200 | 0.5408968 | 400 | 0.5191907 | 700 | 0.5230759 | 1000 | 0.5237308 | 1500 | 0.501868 | 2000 | 0.4883819 | 3000 | 0.5454297 | 5000 | 0.3545158 | 10000 | 0.3225173
50 | 0.6304512 | 100 | 0.6558518 | 200 | 0.4834162 | 400 | 0.5646166 | 700 | 0.5740676 | 1000 | 0.4629343 | 1500 | 0.4986989 | 2000 | 0.5655627 | 3000 | 0.4924771 | 5000 | 0.353931 | 10000 | 0.3252806
50 | 0.6557027 | 100 | 0.5021074 | 200 | 0.4989318 | 400 | 0.5873756 | 700 | 0.5894844 | 1000 | 0.540699 | 1500 | 0.5042382 | 2000 | 0.5477928 | 3000 | 0.381857 | 5000 | 0.3408667 | 10000 | 0.3246017
50 | 0.6516724 | 100 | 0.5361555 | 200 | 0.5446712 | 400 | 0.5050138 | 700 | 0.5444319 | 1000 | 0.6379854 | 1500 | 0.5483774 | 2000 | 0.5747583 | 3000 | 0.3700064 | 5000 | 0.3546645 | 10000 | 0.321008
50 | 0.6550297 | 100 | 0.5205759 | 200 | 0.5291266 | 400 | 0.5923058 | 700 | 0.5058499 | 1000 | 0.4667825 | 1500 | 0.4330373 | 2000 | 0.4673819 | 3000 | 0.3665207 | 5000 | 0.3566525 | 10000 | 0.339629
50 | 0.6556612 | 100 | 0.5732957 | 200 | 0.6258388 | 400 | 0.4783238 | 700 | 0.5269838 | 1000 | 0.4745969 | 1500 | 0.462154 | 2000 | 0.4952233 | 3000 | 0.3733726 | 5000 | 0.3403508 | 10000 | 0.3358341
50 | 0.6378686 | 100 | 0.5316644 | 200 | 0.5300269 | 400 | 0.5699027 | 700 | 0.5675924 | 1000 | 0.5330362 | 1500 | 0.4967813 | 2000 | 0.529651 | 3000 | 0.4366674 | 5000 | 0.3932653 | 10000 | 0.3300379
50 | 0.7060954 | 100 | 0.5856189 | 200 | 0.5489723 | 400 | 0.4966323 | 700 | 0.5027493 | 1000 | 0.4640571 | 1500 | 0.4339759 | 2000 | 0.4090623 | 3000 | 0.3660149 | 5000 | 0.3480533 | 10000 | 0.3555318
50 | 0.7051949 | 100 | 0.5161477 | 200 | 0.5017735 | 400 | 0.5200133 | 700 | 0.533008 | 1000 | 0.518415 | 1500 | 0.4567772 | 2000 | 0.4268023 | 3000 | 0.3808574 | 5000 | 0.3510218 | 10000 | 0.2996849
50 | 0.7082071 | 100 | 0.5479701 | 200 | 0.4432662 | 400 | 0.518655 | 700 | 0.5968248 | 1000 | 0.4558708 | 1500 | 0.470059 | 2000 | 0.4543856 | 3000 | 0.3686192 | 5000 | 0.3470736 | 10000 | 0.3421789
50 | 0.6280415 | 100 | 0.5100548 | 200 | 0.6275898 | 400 | 0.5203655 | 700 | 0.54684 | 1000 | 0.5351146 | 1500 | 0.5061464 | 2000 | 0.4750759 | 3000 | 0.3827663 | 5000 | 0.424722 | 10000 | 0.3419306
50 | 0.6766057 | 100 | 0.5711494 | 200 | 0.472258 | 400 | 0.5691066 | 700 | 0.5030589 | 1000 | 0.5356969 | 1500 | 0.484113 | 2000 | 0.4832217 | 3000 | 0.3686711 | 5000 | 0.3587073 | 10000 | 0.3328002
50 | 0.7271007 | 100 | 0.4772946 | 200 | 0.5001105 | 400 | 0.5220458 | 700 | 0.5144475 | 1000 | 0.6266445 | 1500 | 0.5965904 | 2000 | 0.5912398 | 3000 | 0.4328406 | 5000 | 0.3501931 | 10000 | 0.3484799
50 | 0.6556499 | 100 | 0.5438688 | 200 | 0.5293622 | 400 | 0.5334392 | 700 | 0.5189866 | 1000 | 0.5574775 | 1500 | 0.5864199 | 2000 | 0.4928399 | 3000 | 0.3866161 | 5000 | 0.330452 | 10000 | 0.3254071
50 |  | 100 | 0.5968405 | 200 | 0.5582961 | 400 | 0.5190926 | 700 | 0.5126507 | 1000 | 0.4728042 | 1500 | 0.5692678 | 2000 | 0.4592578 | 3000 | 0.3787908 | 5000 | 0.3820803 | 10000 | 0.3447595
50 | 0.7067182 | 100 | 0.5684884 | 200 | 0.4635677 | 400 | 0.5309128 | 700 | 0.5306839 | 1000 | 0.5062494 | 1500 | 0.4946629 | 2000 | 0.5525647 | 3000 | 0.3688523 | 5000 | 0.3519641 | 10000 | 0.3358921
50 | 0.6740337 | 100 | 0.5392114 | 200 | 0.5626961 | 400 | 0.5091978 | 700 | 0.50295 | 1000 | 0.483403 | 1500 | 0.47205 | 2000 | 0.5265009 | 3000 | 0.3728132 | 5000 | 0.3909224 | 10000 | 0.3301703
50 | 0.6837717 | 100 | 0.5103036 | 200 | 0.4619656 | 400 | 0.4670516 | 700 | 0.5085621 | 1000 | 0.4594239 | 1500 | 0.4765077 | 2000 | 0.5021418 | 3000 | 0.3769861 | 5000 | 0.3569941 | 10000 | 0.3264234
50 | 0.651548 | 100 | 0.5538822 | 200 | 0.5298753 | 400 | 0.4832249 | 700 | 0.5659682 | 1000 | 0.576791 | 1500 | 0.5124823 | 2000 | 0.4603071 | 3000 | 0.3916798 | 5000 | 0.3583455 | 10000 | 0.3303425
50 | 0.7086415 | 100 | 0.5309645 | 200 | 0.526651 | 400 | 0.5049308 | 700 | 0.5233485 | 1000 | 0.5486202 | 1500 | 0.4645355 | 2000 | 0.4903263 | 3000 | 0.4778421 | 5000 | 0.3600616 | 10000 | 0.3075051
50 | 0.6697842 | 100 | 0.558325 | 200 | 0.4641123 | 400 | 0.4948204 | 700 | 0.5383119 | 1000 | 0.5352658 | 1500 | 0.5264109 | 2000 | 0.5573524 | 3000 | 0.3710198 | 5000 | 0.3641352 | 10000 | 0.3092875
50 | 0.6221159 | 100 | 0.5065117 | 200 | 0.5013672 | 400 | 0.480598 | 700 | 0.5242965 | 1000 | 0.5634646 | 1500 | 0.5127592 | 2000 | 0.5557587 | 3000 | 0.3655373 | 5000 | 0.3409465 | 10000 | 0.3028018
50 | 0.6535027 | 100 | 0.5048408 | 200 | 0.4617705 | 400 | 0.5639514 | 700 | 0.4779798 | 1000 | 0.5205054 | 1500 | 0.5826297 | 2000 | 0.4727398 | 3000 | 0.4149183 | 5000 | 0.3491577 | 10000 | 0.3298612
50 | 0.6700745 | 100 | 0.5546226 | 200 | 0.490125 | 400 | 0.6285459 | 700 | 0.5381088 | 1000 | 0.5075959 | 1500 | 0.516845 | 2000 | 0.5856785 | 3000 | 0.4212034 | 5000 | 0.3426643 | 10000 | 0.31243
50 | 0.6882785 | 100 | 0.5658399 | 200 | 0.4716683 | 400 | 0.4808096 | 700 | 0.472247 | 1000 | 0.4363389 | 1500 | 0.4293342 | 2000 | 0.5343353 | 3000 | 0.3710488 | 5000 | 0.3468152 | 10000 | 0.3145639
50 | 0.6484734 | 100 | 0.5313914 | 200 | 0.4636854 | 400 | 0.5511984 | 700 | 0.4906708 | 1000 | 0.6191059 | 1500 | 0.5442305 | 2000 | 0.4416495 | 3000 | 0.3660683 | 5000 | 0.3509939 | 10000 | 0.3199032
50 | 0.7499868 | 100 | 0.6571432 | 200 | 0.5597033 | 400 | 0.550789 | 700 | 0.53257 | 1000 | 0.5491299 | 1500 | 0.5270644 | 2000 | 0.552447 | 3000 | 0.4312269 | 5000 | 0.3434777 | 10000 | 0.306088
50 | 0.6834434 | 100 | 0.5245869 | 200 | 0.5413924 | 400 | 0.5066625 | 700 | 0.4766389 | 1000 | 0.4840009 | 1500 | 0.4833467 | 2000 | 0.6063009 | 3000 | 0.3792683 | 5000 | 0.3427588 | 10000 | 0.3613847
50 | 0.6809399 | 100 | 0.5711572 | 200 | 0.5232815 | 400 | 0.5699126 | 700 | 0.5161399 | 1000 | 0.4533941 | 1500 | 0.4278163 | 2000 | 0.4998743 | 3000 | 0.3749039 | 5000 | 0.3324091 | 10000 | 0.3123008
50 | 0.7172918 | 100 | 0.5996183 | 200 | 0.5080217 |  |  | 700 | 0.5130458 | 1000 | 0.4755267 | 1500 | 0.5100287 | 2000 | 0.4926529 | 3000 | 0.3841238 | 5000 | 0.3489683 | 10000 | 0.2984035
50 | 0.6969687 | 100 | 0.5348473 | 200 | 0.473524 |  |  | 700 | 0.4651067 | 1000 | 0.5194883 | 1500 | 0.5539903 | 2000 | 0.5245395 | 3000 | 0.3755352 | 5000 | 0.3627217 | 10000 | 0.3227048
50 | 0.7075755 | 100 | 0.5081372 | 200 | 0.4733254 |  |  | 700 | 0.5196511 | 1000 | 0.5267516 | 1500 | 0.4988483 | 2000 | 0.5734975 | 3000 | 0.3606229 | 5000 | 0.3367043 | 10000 | 0.3416806
50 | 0.6503151 | 100 | 0.5058396 | 200 | 0.4708816 |  |  | 700 | 0.5118424 | 1000 | 0.5868171 | 1500 | 0.536245 | 2000 | 0.591154 | 3000 | 0.4141966 | 5000 | 0.386607 | 10000 | 0.3386636
50 | 0.6326033 | 100 | 0.5613272 | 200 | 0.5390006 |  |  | 700 | 0.4871989 | 1000 | 0.5698849 | 1500 | 0.465832 | 2000 | 0.4716959 | 3000 | 0.3792196 | 5000 | 0.355975 | 10000 | 0.3308761
50 | 0.7016384 | 100 | 0.5692656 | 200 | 0.4878513 |  |  | 700 | 0.535426 | 1000 | 0.5213446 | 1500 | 0.5163253 | 2000 | 0.4936694 | 3000 | 0.3650984 | 5000 | 0.3510946 | 10000 | 0.3399705
50 | 0.6750873 | 100 | 0.571468 | 200 | 0.466427 |  |  | 700 | 0.5004613 | 1000 | 0.443977 | 1500 | 0.4196504 | 2000 | 0.5193178 | 3000 | 0.3679898 | 5000 | 0.3878886 | 10000 | 0.342482
50 | 0.709242 | 100 | 0.5085218 | 200 | 0.5536829 |  |  | 700 | 0.4961115 | 1000 | 0.4943904 | 1500 | 0.4634741 | 2000 | 0.5512476 | 3000 | 0.3668438 | 5000 | 0.3371052 | 10000 | 0.329486
50 | 0.6859729 | 100 | 0.5092901 | 200 | 0.4615121 |  |  | 700 | 0.5063414 | 1000 | 0.4627791 | 1500 | 0.5295128 | 2000 | 0.544983 |  |  | 5000 | 0.3614963 | 10000 | 0.3611034
50 | 0.6401215 | 100 | 0.5286006 | 200 | 0.4919129 |  |  | 700 | 0.5130612 | 1000 | 0.522423 | 1500 | 0.5329586 | 2000 | 0.5621209 |  |  | 5000 | 0.3327317 | 10000 | 0.3193724
50 | 0.6356063 | 100 | 0.502686 | 200 | 0.479222 |  |  | 700 | 0.5467783 | 1000 | 0.5777566 | 1500 | 0.5168222 | 2000 | 0.5475689 |  |  | 5000 | 0.3452363 | 10000 | 0.339987
50 | 0.6181857 | 100 | 0.510015 | 200 | 0.5421822 |  |  | 700 | 0.5007367 | 1000 | 0.497343 | 1500 | 0.4915629 | 2000 | 0.6214569 |  |  | 5000 | 0.3393274 | 10000 | 0.3000539
50 | 0.6818149 | 100 | 0.6018518 | 200 | 0.4763989 |  |  | 700 | 0.5371164 | 1000 | 0.5245978 | 1500 | 0.5123811 | 2000 | 0.4055222 |  |  | 5000 | 0.3522979 | 10000 | 0.3209347
50 | 0.6446506 | 100 | 0.5437385 | 200 | 0.55084 |  |  | 700 | 0.5118351 | 1000 | 0.4819468 | 1500 | 0.4286714 | 2000 | 0.4106628 |  |  | 5000 | 0.3444277 | 10000 | 0.3837766
50 | 0.6747016 | 100 | 0.557636 | 200 | 0.462463 |  |  | 700 | 0.515066 | 1000 | 0.5451011 | 1500 | 0.5328677 | 2000 | 0.3854691 |  |  | 5000 | 0.3429291 | 10000 | 0.3600284
50 | 0.6488106 | 100 | 0.5351895 | 200 | 0.4760162 |  |  | 700 | 0.5269664 | 1000 | 0.4663721 | 1500 | 0.5024249 | 2000 | 0.4143598 |  |  | 5000 | 0.3419656 | 10000 | 0.3285886
50 | 0.7031088 | 100 | 0.5113538 | 200 | 0.5168147 |  |  | 700 | 0.5289916 | 1000 | 0.4661357 | 1500 | 0.4489689 | 2000 | 0.4435026 |  |  | 5000 | 0.3401064 | 10000 | 0.3429095
50 | 0.6529597 | 100 | 0.5419028 | 200 | 0.5321313 |  |  | 700 | 0.5481135 | 1000 | 0.5483053 | 1500 | 0.544178 | 2000 | 0.4044436 |  |  | 5000 | 0.3338878 | 10000 | 0.3558882
50 | 0.7033295 | 100 | 0.4672148 | 200 | 0.4568899 |  |  | 700 | 0.5088356 | 1000 | 0.4806557 | 1500 | 0.4767543 | 2000 | 0.4116669 |  |  | 5000 | 0.3682661 | 10000 | 0.3411723
50 | 0.6552408 | 100 | 0.5443725 | 200 | 0.4447083 |  |  | 700 | 0.5178943 | 1000 | 0.5353412 | 1500 | 0.5701526 | 2000 | 0.4050603 |  |  | 5000 | 0.3401091 | 10000 | 0.2970904
50 | 0.6564559 | 100 | 0.54311 | 200 | 0.6081975 |  |  | 700 | 0.517427 | 1000 | 0.482951 | 1500 | 0.4621234 | 2000 | 0.4073429 |  |  | 5000 | 0.3435946 | 10000 | 0.3407366
50 | 0.6885521 | 100 | 0.5096 | 200 | 0.4764959 |  |  | 700 | 0.5480869 | 1000 | 0.5426379 | 1500 | 0.4807988 | 2000 | 0.4037773 |  |  | 5000 | 0.3967196 | 10000 | 0.3366339
50 | 0.7060626 | 100 | 0.512797 | 200 | 0.478107 |  |  | 700 | 0.5137907 | 1000 | 0.5233377 | 1500 | 0.4961031 | 2000 | 0.4217461 |  |  | 5000 | 0.3456491 | 10000 | 0.3396374
50 | 0.6520724 | 100 | 0.5233628 | 200 | 0.4761302 |  |  | 700 | 0.5434141 | 1000 | 0.4573244 | 1500 | 0.5055514 | 2000 | 0.3911817 |  |  | 5000 | 0.3385931 | 10000 | 0.3201898
50 | 0.6272529 | 100 | 0.4954054 | 200 | 0.5400855 |  |  | 700 | 0.5886811 | 1000 | 0.5155392 | 1500 | 0.5570788 | 2000 | 0.5086165 |  |  | 5000 | 0.3433158 | 10000 | 0.2991265
50 | 0.7399423 | 100 | 0.4917086 | 200 | 0.4526194 |  |  | 700 | 0.4970721 | 1000 | 0.4895043 | 1500 | 0.5052037 | 2000 | 0.4082108 |  |  | 5000 | 0.3549043 | 10000 | 0.3077573
50 | 0.6844818 | 100 | 0.5263677 | 200 | 0.5233131 |  |  | 700 | 0.5351654 | 1000 | 0.4503182 | 1500 | 0.478778 | 2000 | 0.4101377 |  |  | 5000 | 0.336166 | 10000 | 0.3804649
50 | 0.6511784 | 100 | 0.4736442 | 200 | 0.4831341 |  |  | 700 | 0.5012119 | 1000 | 0.4709546 | 1500 | 0.5389915 | 2000 | 0.4097764 |  |  | 5000 | 0.3511272 | 10000 | 0.3196539
50 | 0.6407477 | 100 | 0.5057448 | 200 | 0.4808102 |  |  | 700 | 0.4892545 | 1000 | 0.4785375 | 1500 | 0.4883746 | 2000 | 0.3930057 |  |  | 5000 | 0.3413397 | 10000 | 0.3270949
50 | 0.6385202 | 100 | 0.5660143 | 200 | 0.5261764 |  |  | 700 | 0.5142807 | 1000 | 0.5049291 | 1500 | 0.5146165 | 2000 | 0.4031863 |  |  | 5000 | 0.3402772 | 10000 | 0.3340074
50 | 0.6586322 | 100 | 0.5133529 | 200 | 0.5530543 |  |  |  |  | 1000 | 0.493626 | 1500 | 0.4714953 | 2000 | 0.4081521 |  |  | 5000 | 0.345346 | 10000 | 0.2984141
50 | 0.6536294 | 100 | 0.5053055 | 200 | 0.4949741 |  |  |  |  | 1000 | 0.5570789 | 1500 | 0.5560546 | 2000 | 0.44497 |  |  | 5000 | 0.3954091 | 10000 | 0.3371904
50 | 0.6589142 | 100 | 0.5854221 | 200 | 0.4700035 |  |  |  |  | 1000 | 0.5419695 | 1500 | 0.5834789 | 2000 | 0.4962142 |  |  | 5000 | 0.3769478 | 10000 | 0.3754152
50 | 0.7196248 | 100 | 0.583167 | 200 | 0.555433 |  |  |  |  | 1000 | 0.4944536 | 1500 | 0.5233758 | 2000 | 0.383481 |  |  | 5000 | 0.3603065 | 10000 | 0.3412899
50 | 0.6768376 | 100 | 0.5239925 | 200 | 0.4598943 |  |  |  |  | 1000 | 0.5630691 | 1500 | 0.5732354 | 2000 | 0.4054747 |  |  | 5000 | 0.3597159 | 10000 | 0.3001435
50 | 0.7102456 | 100 | 0.5340986 | 200 | 0.4776099 |  |  |  |  | 1000 | 0.5201509 | 1500 | 0.5079022 | 2000 | 0.3920125 |  |  | 5000 | 0.3780295 | 10000 | 0.3336283
50 | 0.6531141 | 100 | 0.5161833 | 200 | 0.470407 |  |  |  |  | 1000 | 0.5374975 | 1500 | 0.513338 | 2000 | 0.4119066 |  |  | 5000 | 0.4133489 | 10000 | 0.3421194
50 | 0.7173879 | 100 | 0.5369549 | 200 | 0.61219 |  |  |  |  | 1000 | 0.4767239 | 1500 | 0.5292443 | 2000 | 0.4064705 |  |  | 5000 | 0.3720814 | 10000 | 0.3073662
50 | 0.713206 | 100 | 0.5347163 | 200 | 0.4774973 |  |  |  |  | 1000 | 0.5258108 | 1500 | 0.4937751 | 2000 | 0.4167685 |  |  | 5000 | 0.3303396 | 10000 | 0.3062676
50 | 0.6541269 | 100 | 0.5384666 | 200 | 0.5610084 |  |  |  |  | 1000 | 0.5534115 | 1500 | 0.5787802 | 2000 | 0.3893062 |  |  | 5000 | 0.3423603 | 10000 | 0.3516364
50 | 0.6818865 | 100 | 0.6486409 | 200 | 0.4517357 |  |  |  |  | 1000 | 0.4409185 | 1500 | 0.4176308 | 2000 | 0.4842362 |  |  | 5000 | 0.3602131 | 10000 | 0.3314816
50 | 0.7182788 | 100 | 0.5840825 | 200 | 0.4523744 |  |  |  |  | 1000 | 0.5681308 | 1500 | 0.5000836 | 2000 | 0.4116665 |  |  | 5000 | 0.4057279 | 10000 | 0.3123642
50 | 0.647201 | 100 | 0.5453941 | 200 | 0.4739834 |  |  |  |  | 1000 | 0.461479 | 1500 | 0.4820197 | 2000 | 0.430052 |  |  | 5000 | 0.335301 | 10000 | 0.3037756
50 | 0.718569 | 100 | 0.5314645 | 200 | 0.6003548 |  |  |  |  | 1000 | 0.594424 | 1500 | 0.5719956 | 2000 | 0.4147975 |  |  | 5000 | 0.3542794 | 10000 | 0.3264804
50 | 0.6623652 | 100 | 0.5094604 | 200 | 0.4936686 |  |  |  |  | 1000 | 0.5128331 | 1500 | 0.4603532 | 2000 | 0.4013235 |  |  | 5000 | 0.3447683 | 10000 | 0.3328015
50 | 0.6998241 | 100 | 0.5214788 | 200 | 0.484501 |  |  |  |  | 1000 | 0.5303753 | 1500 | 0.5846776 | 2000 | 0.4104893 |  |  | 5000 | 0.3543817 | 10000 | 0.30395
50 |  | 100 | 0.6097467 | 200 | 0.5271211 |  |  |  |  | 1000 | 0.6043013 | 1500 | 0.5124597 | 2000 | 0.3998807 |  |  | 5000 | 0.3434861 | 10000 | 0.3573192
50 | 0.7099879 | 100 | 0.5753551 | 200 | 0.5067552 |  |  |  |  | 1000 | 0.4944989 | 1500 | 0.5230889 | 2000 | 0.3785458 |  |  | 5000 | 0.3526096 | 10000 | 0.2988039
50 | 0.6685198 | 100 | 0.5711033 | 200 | 0.4623276 |  |  |  |  | 1000 | 0.6076403 | 1500 | 0.5354223 | 2000 | 0.4232682 |  |  | 5000 | 0.3439088 | 10000 | 0.3270083
50 | 0.703524 | 100 | 0.5081822 | 200 | 0.5563515 |  |  |  |  | 1000 | 0.5806205 | 1500 | 0.4827912 | 2000 | 0.4031712 |  |  | 5000 | 0.3691195 | 10000 | 0.3112432
50 | 0.6485723 | 100 | 0.557459 | 200 | 0.4897039 |  |  |  |  | 1000 | 0.5270946 | 1500 | 0.4537241 | 2000 | 0.3946182 |  |  | 5000 | 0.3417878 | 10000 | 0.3527595
50 | 0.6604261 | 100 | 0.542096 | 200 | 0.5160313 |  |  |  |  | 1000 | 0.4527849 | 1500 | 0.5622591 | 2000 | 0.4083069 |  |  | 5000 | 0.3520891 | 10000 | 0.3302793
50 | 0.6636192 | 100 | 0.5453495 | 200 | 0.4814802 |  |  |  |  | 1000 | 0.4621617 | 1500 | 0.4179243 | 2000 | 0.496439 |  |  | 5000 | 0.3535917 | 10000 | 0.3295209
50 | 0.7498768 | 100 | 0.5446325 | 200 | 0.4845798 |  |  |  |  | 1000 | 0.5115107 | 1500 | 0.4889232 | 2000 | 0.4126857 |  |  | 5000 | 0.3324728 | 10000 | 0.3454058
50 | 0.6528819 | 100 | 0.5239798 | 200 | 0.4414256 |  |  |  |  | 1000 | 0.4982121 | 1500 | 0.489424 | 2000 | 0.5031176 |  |  | 5000 | 0.3464411 | 10000 | 0.3035142
50 | 0.6506889 | 100 | 0.544261 | 200 | 0.4665 |  |  |  |  | 1000 | 0.5374821 | 1500 | 0.5809782 |  |  |  |  | 5000 | 0.368872 | 10000 | 0.3215046
50 | 0.7157764 | 100 | 0.5160641 | 200 | 0.5880067 |  |  |  |  | 1000 | 0.5712206 | 1500 | 0.5663211 |  |  |  |  | 5000 | 0.3597752 | 10000 | 0.3681966
50 | 0.6316125 | 100 | 0.5638208 | 200 | 0.5911877 |  |  |  |  | 1000 | 0.5953523 | 1500 | 0.6018545 |  |  |  |  | 5000 | 0.3606131 | 10000 | 0.3615763
50 | 0.6333829 | 100 | 0.569154 | 200 | 0.4900639 |  |  |  |  | 1000 | 0.52581 | 1500 | 0.4846366 |  |  |  |  | 5000 | 0.344612
50 | 0.6647813 | 100 | 0.5655028 | 200 | 0.4893364 |  |  |  |  | 1000 | 0.4602695 | 1500 | 0.4202189 |  |  |  |  | 5000 | 0.3444309
50 | 0.630385 | 100 | 0.5659356 | 200 | 0.4555598 |  |  |  |  | 1000 | 0.5701873 | 1500 | 0.4013961 |  |  |  |  | 5000 | 0.3353565
50 | 0.7530959 | 100 | 0.5382793 | 200 | 0.4859119 |  |  |  |  | 1000 | 0.4650953 | 1500 | 0.4162249 |  |  |  |  | 5000 | 0.3525388
50 | 0.6446865 | 100 | 0.5021074 | 200 | 0.4582468 |  |  |  |  | 1000 | 0.5207281 | 1500 | 0.4595877 |  |  |  |  | 5000 | 0.3453756
50 | 0.6793949 | 100 | 0.5289458 | 200 | 0.5022861 |  |  |  |  | 1000 | 0.5104341 | 1500 | 0.427039 |  |  |  |  | 5000 | 0.3446775
50 | 0.642761 | 100 | 0.5372458 | 200 | 0.4794242 |  |  |  |  | 1000 | 0.4577505 | 1500 | 0.4145646 |  |  |  |  | 5000 | 0.3344269
50 | 0.6353915 | 100 | 0.6065439 | 200 | 0.6534635 |  |  |  |  | 1000 | 0.5200965 | 1500 | 0.461982 |  |  |  |  | 5000 | 0.3460332
50 | 0.7067431 | 100 | 0.5225134 | 200 | 0.5627536 | [6 empty] | 1500 | 0.4358138 |  |  |  |  | 5000 | 0.3462158
50 | 0.7109379 | 100 | 0.5039796 | 200 | 0.6626598 | [6 empty] | 1500 | 0.4277422 |  |  |  |  | 5000 | 0.4996508
50 | 0.6345556 | 100 | 0.5776508 | 200 | 0.5652749 | [6 empty] | 1500 | 0.4258662 |  |  |  |  | 5000 | 0.3332879
50 | 0.6362654 | 100 | 0.5769976 | 200 | 0.462768 | [6 empty] | 1500 | 0.4502121 |  |  |  |  | 5000 | 0.3702301
50 | 0.635357 | 100 | 0.5369208 | 200 | 0.5755555 | [6 empty] | 1500 | 0.413292 |  |  |  |  | 5000 | 0.3402764
50 | 0.700134 |  |  | 200 | 0.486055 | [6 empty] | 1500 | 0.4155168 |  |  |  |  | 5000 | 0.354795
50 | 0.6716884 |  |  | 200 | 0.4526807 | [6 empty] | 1500 | 0.4215998 |  |  |  |  | 5000 | 0.3521704
50 | 0.6846333 |  |  | 200 | 0.4847522 | [6 empty] | 1500 | 0.4399621 |  |  |  |  | 5000 | 0.3497508
50 | 0.6721525 |  |  | 200 | 0.4450681 | [6 empty] | 1500 | 0.4408186 |  |  |  |  | 5000 | 0.3539175
50 | 0.6806246 |  |  | 200 | 0.479608 | [6 empty] | 1500 | 0.4198023 |  |  |  |  | 5000 | 0.3645431
50 | 0.6489667 |  |  | 200 | 0.5091955 | [6 empty] | 1500 | 0.4187984 |  |  |  |  | 5000 | 0.3716935
50 | 0.7608052 |  |  | 200 | 0.4906667 | [6 empty] | 1500 | 0.4389122 |  |  |  |  | 5000 | 0.3367667
|  |  |  | 200 | 0.4818244 | [6 empty] | 1500 | 0.4961438 |  |  |  |  | 5000 | 0.3519808
|  |  |  | 200 | 0.4591356 | [6 empty] | 1500 | 0.4231038 |  |  |  |  | 5000 | 0.3579727
|  |  |  | 200 | 0.4745494 | [6 empty] | 1500 | 0.4186943 |  |  |  |  | 5000 | 0.3620432
|  |  |  | 200 | 0.4601949 | [6 empty] | 1500 | 0.4227917 |  |  |  |  | 5000 | 0.3476668
|  |  |  | 200 | 0.5108909 | [6 empty] | 1500 | 0.4164687 |  |  |  |  | 5000 | 0.3836334
|  |  |  | 200 | 0.5048006 | [6 empty] | 1500 | 0.4258551 |  |  |  |  | 5000 | 0.3417615
|  |  |  | 200 | 0.4680696 | [6 empty] | 1500 | 0.3930128 |  |  |  |  | 5000 | 0.3364655
|  |  |  | 200 | 0.5426188 | [6 empty] | 1500 | 0.4525998
|  |  |  | 200 | 0.5243716 | [6 empty] | 1500 | 0.4275445
|  |  |  | 200 | 0.4604189 | [6 empty] | 1500 | 0.434841
|  |  |  | 200 | 0.5576313 | [6 empty] | 1500 | 0.4540891
|  |  |  | 200 | 0.5060912 | [6 empty] | 1500 | 0.4200822
|  |  |  | 200 | 0.4759588 | [6 empty] | 1500 | 0.4521198
|  |  |  | 200 | 0.5611359 | [6 empty] | 1500 | 0.4357364
|  |  |  | 200 | 0.5025002 | [6 empty] | 1500 | 0.4469545
|  |  |  | 200 | 0.5192381 | [6 empty] | 1500 | 0.440755
|  |  |  | 200 | 0.4589915 | [6 empty] | 1500 | 0.4325087
|  |  |  | 200 | 0.4856965
|  |  |  | 200 | 0.4604203
|  |  |  | 200 | 0.4702559
|  |  |  | 200 | 0.4854321
|  |  |  | 200 | 0.5316014
|  |  |  | 200 | 0.4974925
|  |  |  | 200 | 0.489478
|  |  |  | 200 | 0.4852075
|  |  |  | 200 | 0.5610027
|  |  |  | 200 | 0.4815906
|  |  |  | 200 | 0.495873
|  |  |  | 200 | 0.5554809
|  |  |  | 200 | 0.6084159
|  |  |  | 200 | 0.5668668
|  |  |  | 200 | 0.5042115
|  |  |  | 200 | 0.6092452
|  |  |  | 200 | 0.5389488
|  |  |  | 200 | 0.5100132
|  |  |  | 200 | 0.4914406
|  |  |  | 200 | 0.5652249
|  |  |  | 200 | 0.5272307
|  |  |  | 200 | 0.4627825
|  |  |  | 200 | 0.481491
|  |  |  | 200 | 0.477961
|  |  |  | 200 | 0.5346737
|  |  |  | 200 | 0.49673
|  |  |  | 200 | 0.5457611
|  |  |  | 200 | 0.5429402
|  |  |  | 200 | 0.442222
|  |  |  | 200 | 0.459546
|  |  |  | 200 | 0.4806761
|  |  |  | 200 | 0.4748932
|  |  |  | 200 | 0.4576329
|  |  |  | 200 | 0.5269518
|  |  |  | 200 | 0.4979
|  |  |  | 200 | 0.4993767
|  |  |  | 200 | 0.4885252
|  |  |  | 200 | 0.455604
|  |  |  | 200 | 0.4754662
|  |  |  | 200 | 0.4736064
|  |  |  | 200 | 0.4904769
|  |  |  | 200 | 0.5558866
|  |  |  | 200 | 0.4660147
|  |  |  | 200 | 0.4933959
|  |  |  | 200 | 0.4935599
|  |  |  | 200 | 0.4768368
|  |  |  | 200 | 0.4707141
|  |  |  | 200 | 0.4797039
|  |  |  | 200 | 0.5123546
|  |  |  | 200 | 0.4591609
|  |  |  | 200 | 0.4967993
|  |  |  | 200 | 0.5120798
|  |  |  | 200 | 0.4988374
|  |  |  | 200 | 0.5782436
|  |  |  | 200 | 0.4838921
|  |  |  | 200 | 0.4420048
|  |  |  | 200 | 0.4487879
|  |  |  | 200 | 0.4426063
|  |  |  | 200 | 0.4987797
|  |  |  | 200 | 0.5393008
|  |  |  | 200 | 0.4987144
|  |  |  | 200 | 0.454081
|  |  |  | 200 | 0.4571996
|  |  |  | 200 | 0.4587967
|  |  |  | 200 | 0.4937445
|  |  |  | 200 | 0.4610125
|  |  |  | 200 | 0.559511
|  |  |  | 200 | 0.4930956
|  |  |  | 200 | 0.4877109
|  |  |  | 200 | 0.4997717
|  |  |  | 200 | 0.4718081
|  |  |  | 200 | 0.5090829
|  |  |  | 200 | 0.4547314
|  |  |  | 200 | 0.5234007
|  |  |  | 200 | 0.4722026
|  |  |  | 200 | 0.569618
|  |  |  | 200 | 0.4336405
|  |  |  | 200 | 0.5673468
|  |  |  | 200 | 0.5236499
|  |  |  | 200 | 0.5431806
|  |  |  | 200 | 0.5312342
|  |  |  | 200 | 0.458272
|  |  |  | 200 | 0.4891122
|  |  |  | 200 | 0.4576174
|  |  |  | 200 | 0.4864611
|  |  |  | 200 | 0.4688445
|  |  |  | 200 | 0.5199207
|  |  |  | 200 | 0.4639056
|  |  |  | 200 | 0.5015223
|  |  |  | 200 | 0.5300543
|  |  |  | 200 | 0.5065937
|  |  |  | 200 | 0.4558234
|  |  |  | 200 | 0.5213058
|  |  |  | 200 | 0.5400623
|  |  |  | 200 | 0.4762537
|  |  |  | 200 | 0.4692014
|  |  |  | 200 | 0.4784975
|  |  |  | 200 | 0.537779
|  |  |  | 200 | 0.4707509
|  |  |  | 200 | 0.4622333
|  |  |  | 200 | 0.452138
|  |  |  | 200 | 0.4523973
|  |  |  | 200 | 0.4542035
|  |  |  | 200 | 0.4899683
|  |  |  | 200 | 0.6151647
|  |  |  | 200 | 0.5523204
|  |  |  | 200 | 0.4789547
|  |  |  | 200 | 0.5060056
|  |  |  | 200 | 0.4618418
|  |  |  | 200 | 0.4373958
|  |  |  | 200 | 0.4771828
|  |  |  | 200 | 0.4877378
|  |  |  | 200 | 0.439433
|  |  |  | 200 | 0.483598
|  |  |  | 200 | 0.4579305
|  |  |  | 200 | 0.4654301
|  |  |  | 200 | 0.4794473
|  |  |  | 200 | 0.5155592
|  |  |  | 200 | 0.5616605
|  |  |  | 200 | 0.4651256
|  |  |  | 200 | 0.5282278
|  |  |  | 200 | 0.460936
|  |  |  | 200 | 0.5056527
|  |  |  | 200 | 0.534656
|  |  |  | 200 | 0.5283941
|  |  |  | 200 | 0.4994808
|  |  |  | 200 | 0.5072159
|  |  |  | 200 | 0.5397599
|  |  |  | 200 | 0.460763
|  |  |  | 200 | 0.5089717
|  |  |  | 200 | 0.4575569
|  |  |  | 200 | 0.4856656
|  |  |  | 200 | 0.494953
|  |  |  | 200 | 0.4837694
|  |  |  | 200 | 0.5295344
|  |  |  | 200 | 0.552515
|  |  |  | 200 | 0.4814724
|  |  |  | 200 | 0.4980925
Dieses Diagramm ist in Ihrer Version von Excel nicht verfügbar. Wenn Sie diese Form bearbeiten oder diese Arbeitsmappe in einem anderen Dateiformat speichern, wird das Diagramm dauerhaft beschädigt.

## Yield
|  |  | Z400 Schale |  |  |  | R/t | 330 | [5 empty] | perfect | wt05 | wt05 | perfect | wt05 | wt05
Y | l | [5 empty] | L/R | 1.1127 | [5 empty] | LR4 | LR4 | LR4 | LR2 | LR2 | LR2 | R | 44.5 |  |  | R/t | 44.5
[15 empty] | Specific |  |  | Specific |  | t | 1 |  |  | L/R | 4
[9 empty] | 785231.2 |  |  | 11300 | 2 | 0.1169 | 0.1118918 | 0.1040669 | 0.1214845 | 0.1233822 | 0.1093009 | L | 178 |  |  | Z | 679.2047
96 | 0.5 | 1990.513 | 7909.734 | 0.5016509 |  | 0.628 | 0.65 | 0.672 | 785231.2 |  |  | 6320 | 1.5 | 0.2089 | 0.1975689 | 0.1892641 | 0.2144579 | 0.2146481 | 0.1961545 |  |  |  |  | EBC | 0.500137
215 | 0.75 | 4457.92 | 7909.734 | 0.7507325 |  | 0.538 | 0.544 | 0.551 | 785231.2 |  |  | 4390 | 1.25 | 0.2945 | 0.2686049 | 0.26564 | 0.3025774 | 0.286653 | 0.2718012 | E | 206490 |  |  | l | 0.732777
382 | 1 | 7920.583 | 7909.734 | 1.000686 |  | 0.337 | 0.343 | 0.349 | 785231.2 | 796865 | 1.014816 | 2850 | 1 | 0.4431 | 0.4060674 | 0.3941234 | 0.4454089 | 0.4377749 | 0.42197 | v | 0.3
802 | 1.45 | 16629.08 | 7909.734 | 1.44995 |  | 0.163 | 0.166 | 0.17 | 785231.2 | 441770.8 | 0.5625996 | 1580 | 0.75 | 0.6963 | 0.6492044 | 0.6532998 | 0.7322599 | 0.7298894 | 0.631716 | PRF | 1 |  |  |  | t
1530 | 2 | 31723.8 | 7909.734 | 2.002681 |  | 0.087 | 0.088 | 0.089 | 785231.2 | 196560 | 0.2503212 | 703 | 0.5 | 0.8389 | 0.812926 | 0.7907141 | 0.8384112 | 0.8313112 | 0.7408807 | Y | 1508 |  | R/t | 330 | 0.1
[9 empty] | 785231.2 | 96462.6 | 0.1228461 | 345 | 0.35 | 0.8793 | 0.8281112 | 0.8205881 | 0.8505565 | 0.8432626 | 0.7787864 | M | 17471395.1 | Nmm | R | 33
[12 empty] | 176 | 0.25 | 0.8785
[21 empty] | 17471.4 | Nm
0.5369621
|  |  | 7909.734 | [16 empty] | N | 785231.2 | N | Y | 421639.4 | N
| 0.05 | 0.9536919 | 381.4767 | 400 | 1 | [15 empty] | 421639.4 |  |  | 0.5369621
| 0.1 | 3.814767 | 381.4767 | 100 | 1 | [15 empty] | 785231.2 | kN
| 0.15 | 8.583227 | 381.4767 | 44.44444 | 1
| 0.2 | 15.25907 | 381.4767 | 25 | 1
| 0.25 | 23.8423 | 381.4767 | 16 | 1 | [11 empty] | 60 |  |  |  | MC
| 0.3 | 34.33291 | 381.4767 | 11.11111 | 1 | [11 empty] | 25
| 0.35 | 46.7309 | 381.4767 | 8.163265 | 1 | [15 empty] | Exp.
| 0.4 | 61.03628 | 381.4767 | 6.25 | 1
| 0.45 | 77.24904 | 381.4767 | 4.938272 | 1 | [14 empty] | 0.3476174 | 0.8459831 | 1.047652
| 0.5 | 95.36919 | 381.4767 | 4 | 1 | [14 empty] | 0.3476174 | 1.125425 | 1.022537
| 0.55 | 115.3967 | 381.4767 | 3.305785 | 1 | [14 empty] | 0.3476174 | 1.147075 | 1.073576
| 0.6 | 137.3316 | 381.4767 | 2.777778 | 1 | [14 empty] | 0.3476174 | 1.131149 | 1.1031
| 0.65 | 161.1739 | 381.4767 | 2.366864 | 1 | [14 empty] | 0.3476174 | 1.013491 | 1.103264
| 0.7 | 186.9236 | 381.4767 | 2.040816 | 1
| 0.75 | 214.5807 | 381.4767 | 1.777778 | 1
| 0.8 | 244.1451 | 381.4767 | 1.5625 | 1
| 0.85 | 275.617 | 381.4767 | 1.384083 | 1 | [14 empty] | 0.3476174 | 0.8459831 | 0.51
| 0.9 | 308.9962 | 381.4767 | 1.234568 | 1 | [14 empty] | 0.3476174 | 1.125425 | 0.38
| 0.95 | 344.2828 | 381.4767 | 1.108033 | 1 | [14 empty] | 0.3476174 | 1.147075 | 0.33
| 1 | 381.4767 | 381.4767 | 1 | 1 | [14 empty] | 0.3476174 | 1.131149 | 0.78
| 1.05 | 420.5781 | 381.4767 | 0.9070295 | 1 | [14 empty] | 0.3476174 | 1.013491 | 0.67
| 1.1 | 461.5869 | 381.4767 | 0.8264463 | 1
| 1.15 | 504.503 | 381.4767 | 0.7561437 | 1
| 1.2 | 549.3265 | 381.4767 | 0.6944444 | 1
| 1.25 | 596.0574 | 381.4767 | 0.64 | 1
| 1.3 | 644.6957 | 381.4767 | 0.591716 | 1
| 1.35 | 695.2414 | 381.4767 | 0.5486968 | 1
| 1.4 | 747.6944 | 381.4767 | 0.5102041 | 1
| 1.45 | 802.0549 | 381.4767 | 0.4756243 | 1
| 1.5 | 858.3227 | 381.4767 | 0.4444444 | 1
| 1.55 | 916.4979 | 381.4767 | 0.4162331 | 1
| 1.6 | 976.5805 | 381.4767 | 0.390625 | 1
| 1.65 | 1038.57 | 381.4767 | 0.3673095 | 1
| 1.7 | 1102.468 | 381.4767 | 0.3460208 | 1
| 1.75 | 1168.273 | 381.4767 | 0.3265306 | 1
| 1.8 | 1235.985 | 381.4767 | 0.308642 | 1
| 1.85 | 1305.604 | 381.4767 | 0.2921841 | 1
| 1.9 | 1377.131 | 381.4767 | 0.2770083 | 1
| 1.95 | 1450.565 | 381.4767 | 0.2629849 | 1
| 2 | 1525.907 | 381.4767 | 0.25 | 1